## Index
Index und Einleitung
Dieses Excel-Dokument besteht aus den folgenden Tabellenblättern:
Deckblatt
Brandschutznachweisliste (FCIL)
EN45545 Klassifizierung
Leitfaden & Hinweise
Deckblatt
Das Deckblatt muss durch den Benutzer ausgefüllt werden und kann als Deckblatt für die FCIL ausgedruckt werden.
Brandschutznachweisliste (FCIL - Fire Certificate Inventory List)
Die FCIL kann von Lieferanten genutzt werden, um ihre Komponenten aus brandschutz-technischer Sicht basierend auf der EN 45545-2 zu identifizieren und zu qualifizieren.
EN45545 classifications
In der Spalte AK der FCIL ist ein Dropdown-Menü, um die Klassifizierung des Materials nach EN 45545-2 auszuwählen. Für manche Komponenten werden nicht alle möglichen Klassifizierungen benötigt. Deshalb kann diese Dropdown-Liste in diesem Tabellenblatt gefiltert werden, indem in Spalte A ein "x" eingefügt oder gelöscht wird.
Leitfaden & Hinweise
Das Blatt "Leitfaden & Hinweise" unterstützt den Benutzer beim korrekten Ausfüllen der FCIL.
Kontaktdaten
Wenn Sie Fragen oder Anmerkungen haben, zögern Sie nicht, die UNIFE Themengruppe Brandschutz zu kontaktieren:
UNIFE TG fire safety
David Kupfer
Avenue Louise 221
1050 Brüssel
Belgien
david.kupfer@unife.org
Änderungshistorie
Version |  | Datum | Änderungen
DE 1 |  | 2014-08-27 | Erste Version auf Basis der Version 1 (englisch)
DE 2 |  | 2015-07-16 | Kleine Korrekturen und neue Kontaktdaten
DE 3 |  | 2016-09-23 | Optimierte Funktionalität, neue Kontaktdaten
DE 4 |  | 2020-10-20 | Referenz zu TSI:2019, Integration DIN EN 45545-2:2020

## Deckblatt
EN 45545 - Vorlage Brandschutznachweisliste
Liste brennbarer Materialien
UNIFE Dok: TGFS.04
Version: 04 Gültig ab: 2020-10-20
Schnellanleitung | Schritt 1) | Füllen Sie alle relevanten Informationen in die gelben Felder dieses Blattes ein.
| Schritt 2) | Füllen Sie alle geforderten Felder (gelb hervorgehoben) in dem FCIL-Blatt aus.
| Schritt 3) | Drucken Sie das Deckblatt und fügen Sie eine unterschriebene Version der FCIL bei.
Dieser Bereich wird für Kunden/Fahrzeughersteller interne Dokumentationszwecke genutzt. Bitte nicht ändern.
Kundennummer:
| Fertigstellungs-/Akzeptanzdatum: |  | Designphase:
| Unterschrift Brandschutzingenieur: |  | Dokumentenstatus:
Kundenkommentare:
Projekt: |  |  | System/Komponente
|  | Lieferantendokumentennummer: |  |  | Lieferantendokumentenversion:
|  | Lieferantenfreigabedatum: |  | Übermittlungsdatum:
Lieferanteninformation:
Unternehmensdetails (Name und Adresse):
Verantwortlich für die Dateneingabe:
|  | Name: |  | Telefon:
E-Mail:
|  | Unterschrift: |  |  |  |  | Nachdem die Liste final abgestimmt ist, müssen Deckblatt und FCIL ausgedruckt und unterschrieben werden. Das unterschriebene pdf-Dokument muss gemeinsam mit der Excel-Datei an den Kunden geschickt werden.
Herstellererklärung:
Das unterzeichnende Unternehmen bestätigt und erklärt unter seiner eigenen Verantwortung:
Dass das System/die Komponenten/die Materialien im Lieferumfang vollständig in der Vorlage der Brandschutznachweisliste in Übereinstimmung mit den Anforderungen der EN 45545:2016 für den Nachweis brennbarer Materialien ausgewiesen ist/sind.
Dass Komponenten, für die eine Zertifizierung ihres Brandverhaltens gefordert ist, gemäß den zutreffenden Anforderungen der EN 45545:2013+A1:2015 geprüft wurden, die geprüften Pro-bekörper die Eigenschaften der Komponente repräsentierten und die Zuordnung der Prüfbe-richte zu dem System/der Komponenten/den Materialien eindeutig ist. Prüfberichte aller Mate-rialien, für die Prüfungen gefordert sind, sind vollständig und wurden dem Kunden übermittelt.
Dass alle Prüfberichte brennbarer Materialien durch ein unabhängiges Prüfinstitut ausgestellt wurden, das nach EN ISO/IEC 17025 für diese Prüfungen akkreditiert ist.
Dass für Komponenten, die auf Grund funktionaler Notwendigkeit akzeptiert werden müssen, Bewertungen geliefert wurden und dass diese Bewertungen in Übereinstimmung mit Abschnitt 4.7 der EN 45545:2013+A1:2015 geschrieben wurden.
Gültigkeit von Prüfberichten - TSI LOC&PAS:2019, Abschnitt 4.2.10.2.1.(3)
Lieferanten für die Schienenfahrzeugindustrie sind verantwortlich für die Vorhaltung gültiger Prüfbericht für ihren Lieferanteil. Prüfberichte sind ab dem Ausstellungsdatum 5 Jahre gültig und müssen danach durch den Lieferanten alle 5 Jahre erneuert werden, wenn die Komponenten oder Materialien für die fortlaufende Produktion von Schienenfahrzeugen weiterhin geliefert werden. Falls keine Änderung an den Komponenteneigenschaften oder dem Herstellungsprozess vorgenommen wurden und sich auch die Anforderungen nicht geändert haben, ist es nicht notwendig, neue Prüfungen durchzuführen, wenn der Lieferant die Konformität der Komponente in der Herstellererklärung „UNIFE Herstellererklärung – Brandschutzverhalten der gelieferten Komponenten“ erklärt (sieh auch TSI LOC&PAS, Abschnitt 4.2.10.2.1: Anforderungen an Materialien und den dazugehörigen Anwenderleitfaden).
Lieferantenkommentare:
Bestätigen, wenn erfüllt
Bestätigen, wenn erfüllt
Bestätigen, wenn erfüllt
Bestätigen, wenn erfüllt
Bestätigen, wenn erfüllt
Bestätigen, wenn erfüllt

## FCIL
[12 empty] | Projekt: |  |  | Komponenten- und Materialinformationen (Pflichtfelder) | [9 empty] | Gruppierungsregeln | Gruppierungsregeln EN 45545-2, Abschnitt 4.3) (Muss nur ausgefüllt werden, wenn zutreffend) |  |  |  | Kapselung, Funktionale Notwendigkeit | Regeln für die Einhausung EN 45545-2, Abschnitt 4.2 h) Funktionale Notwendigkeit EN 45545-2, Abschnitt 4.7) (muss nur ausgefüllt werden, wenn zutreffend) |  | Prüfergebnisse & Berichte | Prüfmethoden und Prüfergebnisse | [39 empty] | erfülltes Anforderungsniveau | Erreichte Gefährdungs-stufe (wird vom Kunden ausgefüllt) | Kommentare / Anmerkungen | Kommentare / Anmerkungen
System/Komponente:
[12 empty] | Gefährdungsstufe: | HL1
Vorlage Brandschutznachweisliste (Siehe das Blatt "Leitfaden & Hinweise" als Hilfe)
Bezeichner |  | Stücklistenebene | [8 empty] | Baugruppe | Komponentenidentifikation |  |  | Komponenteninformation | [8 empty] | Erfüllungsstatus |  | Gruppierungsregeln |  |  |  |  | Regeln Einhausung & Funkt. Notwendigkeit |  |  | geprüftes Material | Festlegung der Prüfanforderungen |  |  | Prüfung 1 | [5 empty] | Prüfung 2 | [5 empty] | Prüfung 3 | [5 empty] | Prüfung 4 | [5 empty] | Prüfung 5 | [5 empty] | Prüfung 6
466
Benutzen Sie die bez. Nummer oben, wenn neue Zeilen eingefügt werden. Ändern Sie nicht einen einmal gesetzten Bez.! | Version | Ebene | 1 | 2 | 3 | 4 | 5 | 6 | 7 | 8 | Baugruppen-Name | Lieferanten-Artikelnummer | Kunden-Artikelnummer (falls vorhanden) | Bauteil-Bezeichnung | Rohmaterial oder Komponentenbezeichnung (kommerzielle Bezeichnung, wenn zutreffend, Materialaufbau) | Hersteller (Unterlieferant) | Material-eigenschaften (Dicke oder Durchmesser der eingesetzten Komponente) [mm] | Masse pro Einheit [Wert] | [kg, kg/m, kg/m², kg/m³] [Einheit] | Brennbare Masse pro Einheit [Wert] | [kg, kg/m, kg/m²,kg/m³ ] [Einheit] | Menge pro Komponente [1, m, m²] | Brennbare Masse pro Komponente [kg] | Lieferanten-Nachweisstatus (pro Zeile) |  | Kurzbezeichnung Gruppe (bitte wählen Sie, wenn zutreffend, eine beliebige Bezeichnung) [Bezeichnung] | Gesamte nicht geprüfte brennbare Masse der Gruppe [kg] | Ist die exponierte Fläche der Komponente größer 0,2 m² oder werden die Mindestabstände innerhalb der FCIL nicht eingehalten? (Anm.: pro Komponente) [JA/NEIN] | Einbauort (der Komponente im Fahrzeug) [Innen/Außen] |  | Einhausung Komponente eingehaust in Technikschrank mit Feuerschutzabschluss [E10, E15, EI15] | Berichte Name des Berichts, der entweder die Einhausung oder die funktionale Notwendigkeit bescheinigt [Nachweis-Nr.] |  | Beschreibung der geprüften Materialkombination inklusiv Beschichtung/Kleber gemäß Zertifikat [Material, Verbund, Dicke, inklusive Dicke der einzelnen Schichten bei mehrschichtigen Komponenten und/oder Grundierung/Decklack] | Komponentenkategorie (Tabelle 2) Gruppierungsregel (Anschnitt 4.3) Allgemeine Regeln (Abschnitt 4.2) (Zutreffende Komponentenkategorie oder Regel auswählen) | Gelistete Komponente (IN, EX, ...) | Anforderungs-satz | Bezug auf Prüfverfahren (T) T1 | Anforderung T1 | Prüfergebnis T1 | Prüfinstitut T1 | Prüfberichtnummer T1 | Datum (tt/mm/jjjj) T1 | Bezug auf Prüfverfahren (T) T2 | Anforderung T2 | Prüfergebnis T2 | Prüfinstitut T2 | Prüfberichtnummer T2 | Datum (tt/mm/jjjj) T2 | Bezug auf Prüfverfahren (T) T3 | Anforderung T3 | Prüfergebnis T3 | Prüfinstitut T3 | Prüfberichtnummer T3 | Datum (tt/mm/jjjj) T3 | Bezug auf Prüfverfahren (T) T4 | Anforderung T4 | Prüfergebnis T4 | Prüfinstitut T4 | Prüfberichtnummer T4 | Datum (tt/mm/jjjj) T4 | Bezug auf Prüfverfahren (T) T5 | Anforderung T5 | Prüfergebnis T5 | Prüfinstitut T5 | Prüfberichtnummer T5 | Datum (tt/mm/jjjj) T5 | Bezug auf Prüfverfahren (T) T6 | Anforderung T6 | Prüfergebnis T6 | Prüfinstitut T6 | Prüfberichtnummer T6 | Datum (tt/mm/jjjj) T6 |  | Erreichte Gefährdungsstufe der geprüften Komponente |  | Kommentare / Anmerkungen [Datum: Kommentar] | Fahrzeugstruktur (Spalte wird vom Kunden verwendet)
1 | [22 empty] | 0 | Nachweis durch Prüfbericht | [8 empty] | x |  | Abschnitt 4.2a) Verbundglas mit < 6% organischem Werkstoff [EN 45545-2:2020] | _ | _ | _ | _ |  |  |  |  | _ | _ |  |  |  |  | _ | _ |  |  |  |  | _ | _ |  |  |  |  | _ | _ |  |  |  |  | _ | _
2 | [22 empty] | 0 | Nachweis über Gruppierungsregel | [8 empty] | x |  | Abschnitt 4.2 k) organische Beschichtungen auf Komponenten nach 4.2 a) mit Beschichtungsicken <0,3mm (außenliegend) bzw. 0,15mm (innenliegend) [EN 45545-2:2020] | _ | Abschnitt 4.2 k) | T02/T04 | CFE/CHF |  |  |  |  | _ | _ |  |  |  |  | _ | _ |  |  |  |  | _ | _ |  |  |  |  | _ | _ |  |  |  |  | _ | _
3 | [22 empty] | 0 | Nachweis durch Einstufung als "nicht-brennbar" | [8 empty] | x |  | Abschnitt 4.2 l) Prüfkörperabmessungen ohne ISO 5658-2 Innenanwendung [EN 45545-2:2020] | _ | R6 | T03.01 | MARHE ≤ 90kW/m² |  |  |  |  | T10.01 | Ds(4) ≤600 |  |  |  |  | T10.02 | VOF4 ≤1200min |  |  |  |  | T11.01 | CITG ≤1,2 |  |  |  |  | _ | _ |  |  |  |  | _ | _
4 | [22 empty] | 0 | Nachweis über Einhausung | [8 empty] | x |  | Abschnitt, 4.2 l) Prüfkörperabmessungen ohne ISO 5658-2 Außenanwendung [EN 45545-2:2020] | _ | R9 | T03.02 | MARHE ≤ 90kW/m² |  |  |  |  | _ | _ |  |  |  |  | _ | _ |  |  |  |  | _ | _ |  |  |  |  | _ | _ |  |  |  |  | _ | _
5 | [22 empty] | 0 | Funktionale Notwendigkeit | [8 empty] | x |  | IN1C - Innen liegende horizontale nach oben gerichtete Oberflächen - zusammengesetzte Komponenten [EN 45545-2:2020] | IN1C | R28 | T04 | CHF ≥ 3kW/m² |  |  |  |  | T10.03 | Ds max ≤600 |  |  |  |  | T11.02 | CITG ≤1,2 |  |  |  |  | _ | _ |  |  |  |  | _ | _ |  |  |  |  | _ | _
6 | [22 empty] | 0 | Nicht nachgewiesen | [8 empty] | x |  | IN15 - Fußbodenaufbauten - zusammengesetzte Komponenten [EN 45545-2:2020] | IN15 | R28 | T04 | CHF ≥ 3kW/m² |  |  |  |  | T10.03 | Ds max ≤600 |  |  |  |  | T11.02 | CITG ≤1,2 |  |  |  |  | _ | _ |  |  |  |  | _ | _ |  |  |  |  | _ | _
7 | [22 empty] | 0 | N/A | [8 empty] | x |  | EX11 - Elastomerreifen (z.b. Gummi) | EX11 | R9 | T03.02 | MARHE ≤ 90kW/m² |  |  |  |  | _ | _ |  |  |  |  | _ | _ |  |  |  |  | _ | _ |  |  |  |  | _ | _ |  |  |  |  | _ | _
8 | [22 empty] | 0 | [9 empty] | x |  | F1 - Komplette Polstersitze im Fahrgastbereich [EN 45545-2:2020] | F1 | R18-2020 | T06.01 | MARHE ≤ 80kW |  |  |  |  | _ | _ |  |  |  |  | _ | _ |  |  |  |  | _ | _ |  |  |  |  | _ | _ |  |  |  |  | _ | _
9 | [22 empty] | 0 | [9 empty] | x |  | F1F - Fahrgastsitze ohne Polsterung - R6 [EN 45545-2:2020] | F1F | R6 | T03.01 | MARHE ≤ 90kW/m² |  |  |  |  | T10.01 | Ds(4) ≤600 |  |  |  |  | T10.02 | VOF4 ≤1200min |  |  |  |  | T11.01 | CITG ≤1,2 |  |  |  |  | _ | _ |  |  |  |  | _ | _
10 | [22 empty] | 0 | [9 empty] | x |  | F1F - Fahrgastsitze ohne Polsterung - R18 [EN 45545-2:2020] | F1F | R18 | T06 | MARHE ≤ 75kW RHR≤ 350kW |  |  |  |  | _ | _ |  |  |  |  | _ | _ |  |  |  |  | _ | _ |  |  |  |  | _ | _ |  |  |  |  | _ | _
11 | [22 empty] | 0 | [9 empty] | x |  | F1F - Fahrgastsitze ohne Polsterung - R21 [EN 45545-2:2020] | F1F | R21 | T03.02 | MARHE ≤ 75kW/m² |  |  |  |  | T10.03 | Ds max ≤300 |  |  |  |  | T11.02 | CITG ≤1,2 |  |  |  |  | _ | _ |  |  |  |  | _ | _ |  |  |  |  | _ | _
12 | [22 empty] | 0 | [9 empty] | x |  | EL9 - Leiterplatte - Nachweis EN60695-11-10 [EN 45545-2:2020] | EL9 | R26 | T17 | V0 |  |  |  |  | _ | _ |  |  |  |  | _ | _ |  |  |  |  | _ | _ |  |  |  |  | _ | _ |  |  |  |  | _ | _
13 | [22 empty] | 0 | [9 empty] | x |  | EX13 - Lichtdiffusoren und Bildschirmabdeckungen - R27 [EN 45545-2:2020] | EX13 | R27 | T02 | CFE ≥ 13kW/m² |  |  |  |  | T05 | Bereich ≤150 mm 0 Abtropfen |  |  |  |  | _ | _ |  |  |  |  | _ | _ |  |  |  |  | _ | _ |  |  |  |  | _ | _
14 | [22 empty] | 0
15 | [22 empty] | 0
16 | [22 empty] | 0
17 | [22 empty] | 0
18 | [22 empty] | 0
19 | [22 empty] | 0
20 | [22 empty] | 0
21 | [22 empty] | 0
22 | [22 empty] | 0
23 | [22 empty] | 0
24 | [22 empty] | 0
25 | [22 empty] | 0
26 | [22 empty] | 0
27 | [22 empty] | 0
28 | [22 empty] | 0
29 | [22 empty] | 0
30 | [22 empty] | 0
31 | [22 empty] | 0
32 | [22 empty] | 0
33 | [22 empty] | 0
34 | [22 empty] | 0
35 | [22 empty] | 0
36 | [22 empty] | 0
37 | [22 empty] | 0
38 | [22 empty] | 0
39 | [22 empty] | 0
40 | [22 empty] | 0
41 | [22 empty] | 0
42 | [22 empty] | 0
43 | [22 empty] | 0
44 | [22 empty] | 0
45 | [22 empty] | 0
46 | [22 empty] | 0
47 | [22 empty] | 0
48 | [22 empty] | 0
49 | [22 empty] | 0
50 | [22 empty] | 0
51 | [22 empty] | 0
52 | [22 empty] | 0
53 | [22 empty] | 0
54 | [22 empty] | 0
55 | [22 empty] | 0
56 | [22 empty] | 0
57 | [22 empty] | 0
58 | [22 empty] | 0
59 | [22 empty] | 0
60 | [22 empty] | 0
61 | [22 empty] | 0
62 | [22 empty] | 0
63 | [22 empty] | 0
64 | [22 empty] | 0
65 | [22 empty] | 0
66 | [22 empty] | 0
67 | [22 empty] | 0
68 | [22 empty] | 0
69 | [22 empty] | 0
70 | [22 empty] | 0
71 | [22 empty] | 0
72 | [22 empty] | 0
73 | [22 empty] | 0
74 | [22 empty] | 0
75 | [22 empty] | 0
76 | [22 empty] | 0
77 | [22 empty] | 0
78 | [22 empty] | 0
79 | [22 empty] | 0
80 | [22 empty] | 0
81 | [22 empty] | 0
82 | [22 empty] | 0
83 | [22 empty] | 0
84 | [22 empty] | 0
85 | [22 empty] | 0
86 | [22 empty] | 0
87 | [22 empty] | 0
88 | [22 empty] | 0
89 | [22 empty] | 0
90 | [22 empty] | 0
91 | [22 empty] | 0
92 | [22 empty] | 0
93 | [22 empty] | 0
94 | [22 empty] | 0
95 | [22 empty] | 0
96 | [22 empty] | 0
97 | [22 empty] | 0
98 | [22 empty] | 0
99 | [22 empty] | 0
100 | [22 empty] | 0
101 | [22 empty] | 0
102 | [22 empty] | 0
103 | [22 empty] | 0
104 | [22 empty] | 0
105 | [22 empty] | 0
106 | [22 empty] | 0
107 | [22 empty] | 0
108 | [22 empty] | 0
109 | [22 empty] | 0
110 | [22 empty] | 0
111 | [22 empty] | 0
112 | [22 empty] | 0
113 | [22 empty] | 0
114 | [22 empty] | 0
115 | [22 empty] | 0
116 | [22 empty] | 0
117 | [22 empty] | 0
118 | [22 empty] | 0
119 | [22 empty] | 0
120 | [22 empty] | 0
121 | [22 empty] | 0
122 | [22 empty] | 0
123 | [22 empty] | 0
124 | [22 empty] | 0
125 | [22 empty] | 0
126 | [22 empty] | 0
127 | [22 empty] | 0
128 | [22 empty] | 0
129 | [22 empty] | 0
130 | [22 empty] | 0
131 | [22 empty] | 0
132 | [22 empty] | 0
133 | [22 empty] | 0
134 | [22 empty] | 0
135 | [22 empty] | 0
136 | [22 empty] | 0
137 | [22 empty] | 0
138 | [22 empty] | 0
139 | [22 empty] | 0
140 | [22 empty] | 0
141 | [22 empty] | 0
142 | [22 empty] | 0
143 | [22 empty] | 0
144 | [22 empty] | 0
145 | [22 empty] | 0
146 | [22 empty] | 0
147 | [22 empty] | 0
148 | [22 empty] | 0
149 | [22 empty] | 0
150 | [22 empty] | 0
151 | [22 empty] | 0
152 | [22 empty] | 0
153 | [22 empty] | 0
154 | [22 empty] | 0
155 | [22 empty] | 0
156 | [22 empty] | 0
157 | [22 empty] | 0
158 | [22 empty] | 0
159 | [22 empty] | 0
160 | [22 empty] | 0
161 | [22 empty] | 0
162 | [22 empty] | 0
163 | [22 empty] | 0
164 | [22 empty] | 0
165 | [22 empty] | 0
166 | [22 empty] | 0
167 | [22 empty] | 0
168 | [22 empty] | 0
169 | [22 empty] | 0
170 | [22 empty] | 0
171 | [22 empty] | 0
172 | [22 empty] | 0
173 | [22 empty] | 0
174 | [22 empty] | 0
175 | [22 empty] | 0
176 | [22 empty] | 0
177 | [22 empty] | 0
178 | [22 empty] | 0
179 | [22 empty] | 0
180 | [22 empty] | 0
181 | [22 empty] | 0
182 | [22 empty] | 0
183 | [22 empty] | 0
184 | [22 empty] | 0
185 | [22 empty] | 0
186 | [22 empty] | 0
187 | [22 empty] | 0
188 | [22 empty] | 0
189 | [22 empty] | 0
190 | [22 empty] | 0
191 | [22 empty] | 0
192 | [22 empty] | 0
193 | [22 empty] | 0
194 | [22 empty] | 0
195 | [22 empty] | 0
196 | [22 empty] | 0
197 | [22 empty] | 0
198 | [22 empty] | 0
199 | [22 empty] | 0
200 | [22 empty] | 0
201 | [22 empty] | 0
202 | [22 empty] | 0
203 | [22 empty] | 0
204 | [22 empty] | 0
205 | [22 empty] | 0
206 | [22 empty] | 0
207 | [22 empty] | 0
208 | [22 empty] | 0
209 | [22 empty] | 0
210 | [22 empty] | 0
211 | [22 empty] | 0
212 | [22 empty] | 0
213 | [22 empty] | 0
214 | [22 empty] | 0
215 | [22 empty] | 0
216 | [22 empty] | 0
217 | [22 empty] | 0
218 | [22 empty] | 0
219 | [22 empty] | 0
220 | [22 empty] | 0
221 | [22 empty] | 0
222 | [22 empty] | 0
223 | [22 empty] | 0
224 | [22 empty] | 0
225 | [22 empty] | 0
226 | [22 empty] | 0
227 | [22 empty] | 0
228 | [22 empty] | 0
229 | [22 empty] | 0
230 | [22 empty] | 0
231 | [22 empty] | 0
232 | [22 empty] | 0
233 | [22 empty] | 0
234 | [22 empty] | 0
235 | [22 empty] | 0
236 | [22 empty] | 0
237 | [22 empty] | 0
238 | [22 empty] | 0
239 | [22 empty] | 0
240 | [22 empty] | 0
241 | [22 empty] | 0
242 | [22 empty] | 0
243 | [22 empty] | 0
244 | [22 empty] | 0
245 | [22 empty] | 0
246 | [22 empty] | 0
247 | [22 empty] | 0
248 | [22 empty] | 0
249 | [22 empty] | 0
250 | [22 empty] | 0
251 | [22 empty] | 0
252 | [22 empty] | 0
253 | [22 empty] | 0
254 | [22 empty] | 0
255 | [22 empty] | 0
256 | [22 empty] | 0
257 | [22 empty] | 0
258 | [22 empty] | 0
259 | [22 empty] | 0
260 | [22 empty] | 0
261 | [22 empty] | 0
262 | [22 empty] | 0
263 | [22 empty] | 0
264 | [22 empty] | 0
265 | [22 empty] | 0
266 | [22 empty] | 0
267 | [22 empty] | 0
268 | [22 empty] | 0
269 | [22 empty] | 0
270 | [22 empty] | 0
271 | [22 empty] | 0
272 | [22 empty] | 0
273 | [22 empty] | 0
274 | [22 empty] | 0
275 | [22 empty] | 0
276 | [22 empty] | 0
277 | [22 empty] | 0
278 | [22 empty] | 0
279 | [22 empty] | 0
280 | [22 empty] | 0
281 | [22 empty] | 0
282 | [22 empty] | 0
283 | [22 empty] | 0
284 | [22 empty] | 0
285 | [22 empty] | 0
286 | [22 empty] | 0
287 | [22 empty] | 0
288 | [22 empty] | 0
289 | [22 empty] | 0
290 | [22 empty] | 0
291 | [22 empty] | 0
292 | [22 empty] | 0
293 | [22 empty] | 0
294 | [22 empty] | 0
295 | [22 empty] | 0
296 | [22 empty] | 0
297 | [22 empty] | 0
298 | [22 empty] | 0
299 | [22 empty] | 0
300 | [22 empty] | 0
301 | [22 empty] | 0
302 | [22 empty] | 0
303 | [22 empty] | 0
304 | [22 empty] | 0
305 | [22 empty] | 0
306 | [22 empty] | 0
307 | [22 empty] | 0
308 | [22 empty] | 0
309 | [22 empty] | 0
310 | [22 empty] | 0
311 | [22 empty] | 0
312 | [22 empty] | 0
313 | [22 empty] | 0
314 | [22 empty] | 0
315 | [22 empty] | 0
316 | [22 empty] | 0
317 | [22 empty] | 0
318 | [22 empty] | 0
319 | [22 empty] | 0
320 | [22 empty] | 0
321 | [22 empty] | 0
322 | [22 empty] | 0
323 | [22 empty] | 0
324 | [22 empty] | 0
325 | [22 empty] | 0
326 | [22 empty] | 0
327 | [22 empty] | 0
328 | [22 empty] | 0
329 | [22 empty] | 0
330 | [22 empty] | 0
331 | [22 empty] | 0
332 | [22 empty] | 0
333 | [22 empty] | 0
334 | [22 empty] | 0
335 | [22 empty] | 0
336 | [22 empty] | 0
337 | [22 empty] | 0
338 | [22 empty] | 0
339 | [22 empty] | 0
340 | [22 empty] | 0
341 | [22 empty] | 0
342 | [22 empty] | 0
343 | [22 empty] | 0
344 | [22 empty] | 0
345 | [22 empty] | 0
346 | [22 empty] | 0
347 | [22 empty] | 0
348 | [22 empty] | 0
349 | [22 empty] | 0
350 | [22 empty] | 0
351 | [22 empty] | 0
352 | [22 empty] | 0
353 | [22 empty] | 0
354 | [22 empty] | 0
355 | [22 empty] | 0
356 | [22 empty] | 0
357 | [22 empty] | 0
358 | [22 empty] | 0
359 | [22 empty] | 0
360 | [22 empty] | 0
361 | [22 empty] | 0
362 | [22 empty] | 0
363 | [22 empty] | 0
364 | [22 empty] | 0
365 | [22 empty] | 0
366 | [22 empty] | 0
367 | [22 empty] | 0
368 | [22 empty] | 0
369 | [22 empty] | 0
370 | [22 empty] | 0
371 | [22 empty] | 0
372 | [22 empty] | 0
373 | [22 empty] | 0
374 | [22 empty] | 0
375 | [22 empty] | 0
376 | [22 empty] | 0
377 | [22 empty] | 0
378 | [22 empty] | 0
379 | [22 empty] | 0
380 | [22 empty] | 0
381 | [22 empty] | 0
382 | [22 empty] | 0
383 | [22 empty] | 0
384 | [22 empty] | 0
385 | [22 empty] | 0
386 | [22 empty] | 0
387 | [22 empty] | 0
388 | [22 empty] | 0
389 | [22 empty] | 0
390 | [22 empty] | 0
391 | [22 empty] | 0
392 | [22 empty] | 0
393 | [22 empty] | 0
394 | [22 empty] | 0
395 | [22 empty] | 0
396 | [22 empty] | 0
397 | [22 empty] | 0
398 | [22 empty] | 0
399 | [22 empty] | 0
400 | [22 empty] | 0
401 | [22 empty] | 0
402 | [22 empty] | 0
403 | [22 empty] | 0
404 | [22 empty] | 0
405 | [22 empty] | 0
406 | [22 empty] | 0
407 | [22 empty] | 0
408 | [22 empty] | 0
409 | [22 empty] | 0
410 | [22 empty] | 0
411 | [22 empty] | 0
412 | [22 empty] | 0
413 | [22 empty] | 0
414 | [22 empty] | 0
415 | [22 empty] | 0
416 | [22 empty] | 0
417 | [22 empty] | 0
418 | [22 empty] | 0
419 | [22 empty] | 0
420 | [22 empty] | 0
421 | [22 empty] | 0
422 | [22 empty] | 0
423 | [22 empty] | 0
424 | [22 empty] | 0
425 | [22 empty] | 0
426 | [22 empty] | 0
427 | [22 empty] | 0
428 | [22 empty] | 0
429 | [22 empty] | 0
430 | [22 empty] | 0
431 | [22 empty] | 0
432 | [22 empty] | 0
433 | [22 empty] | 0
434 | [22 empty] | 0
435 | [22 empty] | 0
436 | [22 empty] | 0
437 | [22 empty] | 0
438 | [22 empty] | 0
439 | [22 empty] | 0
440 | [22 empty] | 0
441 | [22 empty] | 0
442 | [22 empty] | 0
443 | [22 empty] | 0
444 | [22 empty] | 0
445 | [22 empty] | 0
446 | [22 empty] | 0
447 | [22 empty] | 0
448 | [22 empty] | 0
449 | [22 empty] | 0
450 | [22 empty] | 0
451 | [22 empty] | 0
452 | [22 empty] | 0
453 | [22 empty] | 0
454 | [22 empty] | 0
455 | [22 empty] | 0
456 | [22 empty] | 0
457 | [22 empty] | 0
458 | [22 empty] | 0
459 | [22 empty] | 0
460 | [22 empty] | 0
461 | [22 empty] | 0
462 | [22 empty] | 0
463 | [22 empty] | 0
464 | [22 empty] | 0
465 | [22 empty] | 0

## EN45545 Klassifizierung
Auswahl | Name | Komponenten-Nr. | Anforderung | Beschreibung | Komponentengruppe | Brandschutznorm | Auswahl | Auswahl | 107
x | IN1A - Innen liegende vertikale Oberflächen | IN1A | R1 | Komponenten im Innenbereich (Struktur und Abdeckungen), wie z. B. Seitenwände, Stirn-/Abschlusswände, Trennwände, Raumteiler, Klappen, Kisten, Hauben, und Abdeckungen. Innen liegende Türen, Innenverkleidung der Türen von Stirn-/Abschlusswänden und Außent | Innenbereich |  | IN1A - Innen liegende vertikale Oberflächen | IN1A - Innen liegende vertikale Oberflächen
x | IN1B - Innen liegende horizontale nach unten gerichtete Oberflächen | IN1B | R1 | Komponenten im Innenbereich (Struktur und Abdeckungen), wie z. B. Deckenplatten, Klappen, Kisten, Hauben, und Abdeckungen. Dämmstoffe und innere Oberfläche des Wagenkastens. | Innenbereich |  | IN1B - Innen liegende horizontale nach unten gerichtete Oberflächen | IN1B - Innen liegende horizontale nach unten gerichtete Oberflächen
x | IN1C - Innen liegende horizontale nach oben gerichtete Oberflächen | IN1C | R10 | Komponenten im Innenbereich (Struktur und Abdeckungen), wie z. B. Klappen, Kisten, Hauben, und Abdeckungen. Dämmstoffe und innere Oberfläche des Wagenkastens. Wenn die Anforderungen nach R1 erfüllt werden, gilt diese Anforderung auch als erfüllt. | Innenbereich |  | IN1C - Innen liegende horizontale nach oben gerichtete Oberflächen | IN1C - Innen liegende horizontale nach oben gerichtete Oberflächen
x | IN1C - Innen liegende horizontale nach oben gerichtete Oberflächen - zusammengesetzte Komponenten [EN 45545-2:2020] | IN1C | R28 | Komponenten im Innenbereich (Struktur und Abdeckungen), wie z. B. Klappen, Kisten, Hauben, und Abdeckungen. Dämmstoffe und innere Oberfläche des Wagenkastens. Wenn die Anforderungen nach R1 erfüllt werden, gilt diese Anforderung auch als erfüllt. Jeder Werkstoff, der Teil einer Baugruppe ist, aber nicht einen Teil aller Brandprüfkörper bildet, zum Beispiel, weil dieser die Dickenbegrenzung der Prüfverfahren überschreitet, darf getrennt nach der/den entsprechenden Anforderung(en) wie in R17 definiert geprüft werden, mit Ausnahme von Zwischenlagen von Fußbodenverbünden, die nach der/den Anforderung(en) wie in R28 definiert geprüft werden dürfen. | Innenbereich |  | IN1C - Innen liegende horizontale nach oben gerichtete Oberflächen - zusammengesetzte Komponenten [EN 45545-2:2020] | IN1C - Innen liegende horizontale nach oben gerichtete Oberflächen - zusammengesetzte Komponenten [EN 45545-2:2020]
x | IN1D - Innen liegende Oberflächen in Hohlräumen | IN1D | R1 | Die Oberflächen können horizontal oder vertikal sein. | Innenbereich |  | IN1D - Innen liegende Oberflächen in Hohlräumen | IN1D - Innen liegende Oberflächen in Hohlräumen
x | IN1E - Äußere Oberflächen von Gehäusen, die technische Ausrüstung enthalten (innen) | IN1E | R1 | Gehäuse die innerhalb des Wagenkastens liegen. ANMERKUNG Feuerwiderstandsanforderungen können für Gehäuse gelten, die technische Ausrüstung enthalten – siehe 4.2 und EN 45545-3. | Innenbereich |  | IN1E - Äußere Oberflächen von Gehäusen, die technische Ausrüstung enthalten (innen) | IN1E - Äußere Oberflächen von Gehäusen, die technische Ausrüstung enthalten (innen)
x | IN2 - Begrenzte Oberflächen | IN2 | R2 | - die Flächen müssen ≤ 0,20 m2 sein; - sie müssen eine maximale Ausdehnung ≤ 1 m in jede Richtung der Oberfläche haben; - sie müssen von weiteren begrenzten Oberflächen oder Streifen getrennt sein, durch einen Abstand, der von einem Werkstoff gebildet w | Innenbereich |  | IN2 - Begrenzte Oberflächen | IN2 - Begrenzte Oberflächen
x | IN3A - Streifen | IN3A | R3 | - die Breite muss < 200 mm sein, und sie müssen von anderen begrenzten Oberflächen oder Streifen durch einen Werkstoff getrennt sein, das die Anforderungen für R1 erfüllt und > 200 mm ist; - die Länge darf nicht begrenzt sein. Zum Beispiel, vertikale Ab | Innenbereich |  | IN3A - Streifen | IN3A - Streifen
x | IN3B - Lichtdiffusoren | IN3B | R4 | Zum Beispiel, Polycarbonat-Diffusoren, Lichtabdeckungen für Lampen, Beleuchtungs-Einheiten selbst und Anzeigetafeln werden nicht nach IN3B beurteilt. | Innenbereich |  | IN3B - Lichtdiffusoren | IN3B - Lichtdiffusoren
x | IN4 - Bereiche für die Gepäckaufbewahrung | IN4 | R1 | Über Kopf angeordnete Gepäckablagen, senkrechte Gepäckablagen, Gepäckstapel, Gepäckcontainer und Gepäckabteile. | Innenbereich |  | IN4 - Bereiche für die Gepäckaufbewahrung | IN4 - Bereiche für die Gepäckaufbewahrung
x | IN5 - Fahrzeugführerpult | IN5 | R1 | Verkleidung und Flächen des Fahrzeugführerpults (ausgeschlossen sind elektrische Bauteile/Ausrüstung). (Computer Bildschirme werden üblicherweise als begrenzte Oberflächen bewertet, IN2.) | Innenbereich |  | IN5 - Fahrzeugführerpult | IN5 - Fahrzeugführerpult
x | IN6A - Innere Oberflächen von Wagenübergängen - Typ A - Für Schienenfahrzeuge, in denen keine Feuerschutzabschlüsse an beiden Stirnseiten des Wagens vorgesehen sind | IN6A | R1 | Innenseite der Wagenübergangs-Umhüllung (Faltenbalg), Innenverkleidung des Übergangs (außer Fußboden). | Innenbereich |  | IN6A - Innere Oberflächen von Wagenübergängen - Typ A - Für Schienenfahrzeuge, in denen keine Feuerschutzabschlüsse an beiden Stirnseiten des Wagens vorgesehen sind | IN6A - Innere Oberflächen von Wagenübergängen - Typ A - Für Schienenfahrzeuge, in denen keine Feuerschutzabschlüsse an beiden Stirnseiten des Wagens vorgesehen sind
x | IN6B - Innere Oberflächen von Wagenübergängen - Typ B - Schienenfahrzeuge, in denen Feuerschutzabschlüsse am beiden Stirnseiten des Wagens vorgesehen sind | IN6B | R7 | Innenseite der Wagenübergangs-Umhüllung (Faltenbalg), Innenverkleidung des Übergangs (außer Fußboden). | Innenbereich |  | IN6B - Innere Oberflächen von Wagenübergängen - Typ B - Schienenfahrzeuge, in denen Feuerschutzabschlüsse am beiden Stirnseiten des Wagens vorgesehen sind | IN6B - Innere Oberflächen von Wagenübergängen - Typ B - Schienenfahrzeuge, in denen Feuerschutzabschlüsse am beiden Stirnseiten des Wagens vorgesehen sind
x | IN7 - Fensterrahmen | IN7 | R1 | Fenstereinfassung (einschließlich Dichtungsmaterialien und Dichtmanschetten). | Innenbereich |  | IN7 - Fensterrahmen | IN7 - Fensterrahmen
x | IN8 - Vorhänge und Sonnenblenden in Fahrgast- und Personalbereichen sowie Abteilen für Personal | IN8 | R1 | Vorhänge und Sonnenblenden, außer wenn sie in einem doppelt verglasten Fenster eingeschlossen sind. | Innenbereich |  | IN8 - Vorhänge und Sonnenblenden in Fahrgast- und Personalbereichen sowie Abteilen für Personal | IN8 - Vorhänge und Sonnenblenden in Fahrgast- und Personalbereichen sowie Abteilen für Personal
x | IN9A - Oberseiten von Tischen und Klapptischen und Waschbecken in Toiletten - Typ A - Nach oben gerichtete Oberflächen | IN9A | R2 | Alle Tische und Waschbecken in Toiletten (einschließlich umliegender Komponenten). | Innenbereich |  | IN9A - Oberseiten von Tischen und Klapptischen und Waschbecken in Toiletten - Typ A - Nach oben gerichtete Oberflächen | IN9A - Oberseiten von Tischen und Klapptischen und Waschbecken in Toiletten - Typ A - Nach oben gerichtete Oberflächen
x | IN9B - Unterseite von Tischen und Klapptischen - Typ B - Nach unten gerichtete Oberflächen | IN9B | R1 | Unterseite eines Tisches, die beanspruchte vertikale Seite nach unten klappbarer Tische oder jede Fläche eines Klapptisches, die zur Unterseite werden kann. | Innenbereich |  | IN9B - Unterseite von Tischen und Klapptischen - Typ B - Nach unten gerichtete Oberflächen | IN9B - Unterseite von Tischen und Klapptischen - Typ B - Nach unten gerichtete Oberflächen
x | IN10 - Behälter | IN10 | R2 | Außenfläche von Wasserbehältern und Luftbehältern. | Innenbereich |  | IN10 - Behälter | IN10 - Behälter
x | IN11 - Abfallbehälter und Aschenbecher | IN11 | R1 | Innere und äußere Oberflächen von Abfallbehältern und Aschenbechern. | Innenbereich |  | IN11 - Abfallbehälter und Aschenbecher | IN11 - Abfallbehälter und Aschenbecher
x | IN12A - Luftkanäle - Oberfläche innen | IN12A | R1 | Innere Oberflächen von Kanälen, die im Inneren des Fahrzeugs installiert sind, und aus denen Luft ins Fahrzeuginnere strömt. | Innenbereich |  | IN12A - Luftkanäle - Oberfläche innen | IN12A - Luftkanäle - Oberfläche innen
x | IN12B - Luftkanäle - Oberfläche außen | IN12B | R1 | Äußere Oberflächen von Kanälen, die im Inneren des Fahrzeugs installiert sind, und aus denen Luft ins Fahrzeuginnere strömt. | Innenbereich |  | IN12B - Luftkanäle - Oberfläche außen | IN12B - Luftkanäle - Oberfläche außen
x | IN12C - Luftkanäle in Lokomotiven | IN12C | R7 | Äußere und innere Oberflächen von Kanälen, die in technischen Bereichen angeordnet sind, und aus denen keine Luft in Fahrgast- oder Personalbereiche eines Fahrzeugs strömt. | Innenbereich |  | IN12C - Luftkanäle in Lokomotiven | IN12C - Luftkanäle in Lokomotiven
x | IN13 - Luftfilter | IN13 | R5 | Werkstoffe für Luftfilter für die Belüftung von Anlagen, Heizung und Klimatisierung. | Innenbereich |  | IN13 - Luftfilter | IN13 - Luftfilter
x | IN14 - Geräte zur Fahrgast-Information | IN14 | R1 | Bildschirme für die Anzeige von Informationen in Fahrgastbereichen, nicht in Personalbereichen. Komponenten, wie Lautsprecher, Hörer und dafür vorgesehene Halterungen werden als nicht-gelistete Komponenten betrachtet. | Innenbereich |  | IN14 - Geräte zur Fahrgast-Information | IN14 - Geräte zur Fahrgast-Information
x | IN15 - Fußbodenaufbauten | IN15 | R10 | Die Fußbodenaufbauten umfassen das Trägermaterial (einschließlich aller Wärmedämmstoffe) und den Fußbodenbelag (einschließlich aller Befestigungen oder Klebstoffe, die in der Endanwendung verwendet werden). | Innenbereich |  | IN15 - Fußbodenaufbauten | IN15 - Fußbodenaufbauten
x | IN15 - Fußbodenaufbauten - zusammengesetzte Komponenten [EN 45545-2:2020] | IN15 | R28 | Die Fußbodenaufbauten umfassen das Trägermaterial (einschließlich aller Wärmedämmstoffe) und den Fußbodenbelag (einschließlich aller Befestigungen oder Klebstoffe, die in der Endanwendung verwendet werden). Jeder Werkstoff, der Teil einer Baugruppe ist, aber nicht einen Teil aller Brandprüfkörper bildet, zum Beispiel, weil dieser die Dickenbegrenzung der Prüfverfahren überschreitet, darf getrennt nach der/den entsprechenden Anforderung(en) wie in R17 definiert geprüft werden, mit Ausnahme von Zwischenlagen von Fußbodenverbünden, die nach der/den Anforderung(en) wie in R28 definiert geprüft werden dürfen. | Innenbereich |  | IN15 - Fußbodenaufbauten - zusammengesetzte Komponenten [EN 45545-2:2020] | IN15 - Fußbodenaufbauten - zusammengesetzte Komponenten [EN 45545-2:2020]
x | IN16 - Dichtungen im Innenbereich | IN16 | R22 | In Längsrichtung verlaufende Dichtungen, wie z. B. Fensterdichtungen, Türdichtungen oder Verbindungen von Platten. | Innenbereich |  | IN16 - Dichtungen im Innenbereich | IN16 - Dichtungen im Innenbereich
x | EX1A - Wände des äußeren Wagenkastens | EX1A | R7 | Senkrechte Teile der äußeren Struktur des Wagenkastens und Türblätter (einschließlich Anstrich/Beschichtungs-Systeme, Folien und Fenster). | Komponenten im Außenbereich |  | EX1A - Wände des äußeren Wagenkastens | EX1A - Wände des äußeren Wagenkastens
x | EX1B - Führerstand - Oberflächen außen | EX1B | R17 | Vorderseite des Zuges bis zur Führerraumrückwand (einschließlich Anstrich/Beschichtungs-Systeme, Folien). | Komponenten im Außenbereich |  | EX1B - Führerstand - Oberflächen außen | EX1B - Führerstand - Oberflächen außen
x | EX1C - Äußere Oberflächen von Gehäusen, die technische Ausrüstung enthalten (außen) | EX1C | R7 | Gehäuse, die sich außerhalb des Wagenkastens befinden. | Komponenten im Außenbereich |  | EX1C - Äußere Oberflächen von Gehäusen, die technische Ausrüstung enthalten (außen) | EX1C - Äußere Oberflächen von Gehäusen, die technische Ausrüstung enthalten (außen)
x | EX2 - Dach des äußeren Wagenkastens | EX2 | R8 | Äußere Dachstruktur des Wagenkastens (einschließlich Anstrich/Beschichtungs-Systeme, Folien). Wenn die Anforderungen nach R7 erfüllt werden, gilt diese Anforderung ebenfalls als erfüllt. | Komponenten im Außenbereich |  | EX2 - Dach des äußeren Wagenkastens | EX2 - Dach des äußeren Wagenkastens
x | EX3 - Unterbau des äußeren Wagenkastens | EX3 | R7 | Außenflächen der Unterbaustruktur des Wagenkastens (Boden) einschließlich Anstrich und Beschichtungssysteme (Beschichtungen für Wärme- und Schalldämmung und Design) und Bodenschutzplatten. | Komponenten im Außenbereich |  | EX3 - Unterbau des äußeren Wagenkastens | EX3 - Unterbau des äußeren Wagenkastens
x | EX4A - Luftkanäle im Außenbereich, die mit dem Fahrzeuginneren verbunden sind - Innenfläche | EX4A | R1 | Inneflächen von Kanälen, die auf der Außenseite des Fahrzeugs installiert sind, durch die Luft in das Innere des Fahrzeugs strömt | Komponenten im Außenbereich |  | EX4A - Luftkanäle im Außenbereich, die mit dem Fahrzeuginneren verbunden sind - Innenfläche | EX4A - Luftkanäle im Außenbereich, die mit dem Fahrzeuginneren verbunden sind - Innenfläche
x | EX4B - Kanäle im Außenbereich | EX4B | R7 | Außen- und Innenflächen von Kanälen, die nicht unter den Anwendungsbereich von EX4A fallen | Komponenten im Außenbereich |  | EX4B - Kanäle im Außenbereich | EX4B - Kanäle im Außenbereich
x | EX5 - Externe Konstruktionsmerkmale | EX5 | R7 | Externe Konstruktionsmerkmale (z. B. stromlinienförmige Verkleidungen, Lüftungsgitter, Klappen, Schürzen, Abdeckungen für HVAC Systeme (Heizung, Ventilation, Klimatisierung), Kapselungen, usw.) | Komponenten im Außenbereich |  | EX5 - Externe Konstruktionsmerkmale | EX5 - Externe Konstruktionsmerkmale
x | EX6A - Behälter, die im Unterflurbereich angebracht sind | EX6A | R7 | Außenflächen von Wasserbehältern und Luftbehältern, die im Unterflurbereich angebraucht sind. | Komponenten im Außenbereich |  | EX6A - Behälter, die im Unterflurbereich angebracht sind | EX6A - Behälter, die im Unterflurbereich angebracht sind
x | EX6B - Behälter, die auf dem Dach angebracht sind | EX6B | R8 | Außenflächen von Wasserbehältern und Luftbehältern, die auf dem Dach angebracht sind. Wenn die Anforderungen nach R7 erfüllt sind, gilt diese Anforderung auch als erfüllt. | Komponenten im Außenbereich |  | EX6B - Behälter, die auf dem Dach angebracht sind | EX6B - Behälter, die auf dem Dach angebracht sind
x | EX7 - Außenflächen von Wagenübergängen | EX7 | R7 | Außenhaut von Wagenübergängen | Komponenten im Außenbereich |  | EX7 - Außenflächen von Wagenübergängen | EX7 - Außenflächen von Wagenübergängen
x | EX8 - Drehgestell Struktur und Teile | EX8 | R7 | Die Drehgestellstruktur muss Rahmen, Federblattführungen und das Tragrahmen einschließen. | Komponenten im Außenbereich |  | EX8 - Drehgestell Struktur und Teile | EX8 - Drehgestell Struktur und Teile
x | EX9 - Luftkissen für pneumatische Federung | EX9 | R9 |  | Komponenten im Außenbereich |  | EX9 - Luftkissen für pneumatische Federung | EX9 - Luftkissen für pneumatische Federung
x | EX10 - Antriebsbauteile | EX10 | R9 | Radsätze und Bremsscheiben. | Komponenten im Außenbereich |  | EX10 - Antriebsbauteile | EX10 - Antriebsbauteile
x | EX11 - Elastomerreifen (z.b. Gummi) | EX11 | R9 |  | Komponenten im Außenbereich |  | EX11 - Elastomerreifen (z.b. Gummi) | EX11 - Elastomerreifen (z.b. Gummi)
x | EX12 - Dichtungen im Außenbereich | EX12 | R23 | Längs verlaufende Dichtungen, wie Fensterdichtungen, Türdichtungen und Verbindung zwischen Platten. | Komponenten im Außenbereich |  | EX12 - Dichtungen im Außenbereich | EX12 - Dichtungen im Außenbereich
x | EX13 - Lichtdiffusoren und Bildschirmabdeckungen - R27 [EN 45545-2:2020] | EX13 | R27 | Scheinwerfer und Rückleuchten, Bildschirmabdeckungen | Komponenten im Außenbereich |  | EX13 - Lichtdiffusoren und Bildschirmabdeckungen - R27 [EN 45545-2:2020] | EX13 - Lichtdiffusoren und Bildschirmabdeckungen - R27 [EN 45545-2:2020]
x | F1 - Komplette Fahrgastsitze | F1 | R18 | Kompletter Fahrgastsitz einschließlich Sitzschale, Polsterung, Armlehnen und Kopfstützen. Klappsitze und für Fahrgäste zugängliche Fahrersitze sind eingeschlossen. Einzelheiten zur Prüfung von Sitzung (einschließlich der Bedingungen für die Prüfung hinsi | Mobiliar |  | F1 - Komplette Fahrgastsitze | F1 - Komplette Fahrgastsitze
x | F1 - Komplette Polstersitze im Fahrgastbereich [EN 45545-2:2020] | F1 | R18-2020 | Kompletter Fahrgastsitz einschließlich Sitzschale, Polsterung, Armlehnen und Kopfstützen. Klappsitze und Sitze für Personal (sofern für die Fahrgäste zugänglich) sind eingeschlossen. Einzelheiten zur Prüfung von Sitzen (einschließlich der Bedingungen für die Prüfung hinsichtlich Vandalismus) sind in EN 16989 beschrieben. | Mobiliar |  | F1 - Komplette Polstersitze im Fahrgastbereich [EN 45545-2:2020] | F1 - Komplette Polstersitze im Fahrgastbereich [EN 45545-2:2020]
x | F1A - Polsterung und Kopfstützen für Fahrgastsitze | F1 | R21 | Die Polsterung schließt die Garnitur ein (z. B. die Federung), den Weichschaum-Kern, Zwischenlagen (z. B. Brandschutzlagen, Anti-Vandalismus-Lagen), Sitzbezüge (z. B. Bezüge für die Unterseite, den Rücken und die Seitenteile) und die Polsterung für Kopfstützen. Einzelheiten für die Vorbereitung der zu prüfenden Proben sind in Anhang A beschrieben. | Mobiliar |  | F1A - Polsterung und Kopfstützen für Fahrgastsitze | F1A - Polsterung und Kopfstützen für Fahrgastsitze
x | F1B - Armlehne für Fahrgastsitze | F1B | R21 | Die Oberfläche auf welcher der Arm aufliegt, muss geprüft werden. Zusätzlich müssen die Oberflächen, die im normalen Gebrauchszustand nach unten zeigen oder senkrecht stehen, die Anforderungen nach 5.2.2.2 Unversehrtheit bei Brandbeanspruchung erfüllen. | Mobiliar |  | F1B - Armlehne für Fahrgastsitze | F1B - Armlehne für Fahrgastsitze
x | F1C - Sitzschale Fahrgastsitz - Unterteil | F1C | R6 | Die Außenfläche der unteren Sitzschale (einschließlich aller Beschichtungen und Bezüge) muss geprüft werden. Die Erfüllung von 5.2.2.2 Unversehrtheit bei Brandbeanspruchung wird ebenfalls gefordert. | Mobiliar |  | F1C - Sitzschale Fahrgastsitz - Unterteil | F1C - Sitzschale Fahrgastsitz - Unterteil
x | F1D - Sitzschale Fahrgastsitz - Rückenlehne | F1D | R6 | Die Außenfläche der Rückenschale (einschließlich aller Beschichtungen und Bezüge) muss geprüft werden. Die Erfüllung von 5.2.2.2 Unversehrtheit bei Brandbeanspruchung wird ebenfalls gefordert. | Mobiliar |  | F1D - Sitzschale Fahrgastsitz - Rückenlehne | F1D - Sitzschale Fahrgastsitz - Rückenlehne
x | F1E - Abnehmbare Kopfstütze | F1E | R21 | Abnehmbare Kopfstützen müssen wie lose Kissen geprüft werden. | Mobiliar |  | F1E - Abnehmbare Kopfstütze | F1E - Abnehmbare Kopfstütze
x | F1F - Fahrgastsitze ohne Polsterung - R6 [EN 45545-2:2020] | F1F | R6 | Alle Oberflächen, die nicht unter den Anwendungsbereich von F1C und F1D fallen und den Nutzer des Sitzes stützen. | Mobiliar |  | F1F - Fahrgastsitze ohne Polsterung - R6 [EN 45545-2:2020] | F1F - Fahrgastsitze ohne Polsterung - R6 [EN 45545-2:2020]
x | F1F - Fahrgastsitze ohne Polsterung - R18 [EN 45545-2:2020] | F1F | R18 | Alle Oberflächen, die nicht unter den Anwendungsbereich von F1C und F1D fallen und den Nutzer des Sitzes stützen. | Mobiliar |  | F1F - Fahrgastsitze ohne Polsterung - R18 [EN 45545-2:2020] | F1F - Fahrgastsitze ohne Polsterung - R18 [EN 45545-2:2020]
x | F1F - Fahrgastsitze ohne Polsterung - R21 [EN 45545-2:2020] | F1F | R21 | Alle Oberflächen, die nicht unter den Anwendungsbereich von F1C und F1D fallen und den Nutzer des Sitzes stützen. | Mobiliar |  | F1F - Fahrgastsitze ohne Polsterung - R21 [EN 45545-2:2020] | F1F - Fahrgastsitze ohne Polsterung - R21 [EN 45545-2:2020]
x | F2 - Sitz in Personalbereichen | F2 | R19 | Polsterung und tragende Struktur von Sitzen für Personal (einschließlich Sitzschale unten und hinten) müssen unter den folgenden Bedingungen geprüft werden: - Oberfläche des Sitzes oben; - Sitzschale hinten von der äußeren Oberfläche; - äußere Oberfläc | Mobiliar |  | F2 - Sitz in Personalbereichen | F2 - Sitz in Personalbereichen
x | F3 - Matratzen | F3 | R21 | Einzelheiten für die Vorbereitung der zu prüfenden Proben sind in Anhang D beschrieben. | Mobiliar |  | F3 - Matratzen | F3 - Matratzen
x | F4 - Loses Zubehör für Polsterungen für Sitze, Liegen, Betten | F4 | R20 | Bettbezüge für Liegen und Betten (Polster, Wolldecken, Daunendecken, Kissen, Schlafsäcke und Leintücher, etc.). Sitzschoner müssen als nicht-gelistete Komponenten betrachtet werden. | Mobiliar |  | F4 - Loses Zubehör für Polsterungen für Sitze, Liegen, Betten | F4 - Loses Zubehör für Polsterungen für Sitze, Liegen, Betten
x | F5 - Oberfläche auf der Unterseite von Liegen und Betten | F5 | R1 | Die Erfüllung der Anforderung an 5.3.6, Integrität bei Brandbeanspruchung wird auch gefordert. | Mobiliar |  | F5 - Oberfläche auf der Unterseite von Liegen und Betten | F5 - Oberfläche auf der Unterseite von Liegen und Betten
x | EL1A - Kabel für Innen | EL1A | R15 | Kabel die keiner der Normen in 4.2c entsprechen. | Elektrotechnische Ausrüstung |  | EL1A - Kabel für Innen | EL1A - Kabel für Innen
x | EL1B - Kabel für Außen | EL1B | R16 | Kabel die keiner der Normen in 4.2c entsprechen. | Elektrotechnische Ausrüstung |  | EL1B - Kabel für Außen | EL1B - Kabel für Außen
x | EL2 - Kabel-Einhausung (lineare Komponenten) Kreisförmiges Installationsrohr Umfang <= 0,2m für Innen | EL2 | R22 | bezieht sich auf die Oberfläche von Einhausungen für Kabel (Kabelkanal, Kabelinstallationsrohr). Siehe 5.3.5 | Elektrotechnische Ausrüstung |  | EL2 - Kabel-Einhausung (lineare Komponenten) Kreisförmiges Installationsrohr Umfang <= 0,2m für Innen | EL2 - Kabel-Einhausung (lineare Komponenten) Kreisförmiges Installationsrohr Umfang <= 0,2m für Innen
x | EL2 - Kabel-Einhausung (lineare Komponenten) Kreisförmiges Installationsrohr Umfang <= 0,2m für Außen | EL2 | R23 | bezieht sich auf die Oberfläche von Einhausungen für Kabel (Kabelkanal, Kabelinstallationsrohr). Siehe 5.3.5 | Elektrotechnische Ausrüstung |  | EL2 - Kabel-Einhausung (lineare Komponenten) Kreisförmiges Installationsrohr Umfang <= 0,2m für Außen | EL2 - Kabel-Einhausung (lineare Komponenten) Kreisförmiges Installationsrohr Umfang <= 0,2m für Außen
x | EL2 - Kabel-Einhausung (lineare Komponenten) Kreisförmiges Installationsrohr Umfang > 0,2m für Innen | EL2 | R6 | bezieht sich auf die Oberfläche von Einhausungen für Kabel (Kabelkanal, Kabelinstallationsrohr). Siehe 5.3.5 | Elektrotechnische Ausrüstung |  | EL2 - Kabel-Einhausung (lineare Komponenten) Kreisförmiges Installationsrohr Umfang > 0,2m für Innen | EL2 - Kabel-Einhausung (lineare Komponenten) Kreisförmiges Installationsrohr Umfang > 0,2m für Innen
x | EL2 - Kabel-Einhausung (lineare Komponenten) Kreisförmiges Installationsrohr Umfang > 0,2m für Außen | EL2 | R9 | bezieht sich auf die Oberfläche von Einhausungen für Kabel (Kabelkanal, Kabelinstallationsrohr). Siehe 5.3.5 | Elektrotechnische Ausrüstung |  | EL2 - Kabel-Einhausung (lineare Komponenten) Kreisförmiges Installationsrohr Umfang > 0,2m für Außen | EL2 - Kabel-Einhausung (lineare Komponenten) Kreisförmiges Installationsrohr Umfang > 0,2m für Außen
x | EL2 - Kabel-Einhausung (lineare Komponenten) Rechtwinkliger Kanal Umfang [m] x eingebaute Länge [m] > 1 und größte Seite > 0,2m für Innen | EL2 | R1 | bezieht sich auf die Oberfläche von Einhausungen für Kabel (Kabelkanal, Kabelinstallationsrohr). Siehe 5.3.5 | Elektrotechnische Ausrüstung |  | EL2 - Kabel-Einhausung (lineare Komponenten) Rechtwinkliger Kanal Umfang [m] x eingebaute Länge [m] > 1 und größte Seite > 0,2m für Innen | EL2 - Kabel-Einhausung (lineare Komponenten) Rechtwinkliger Kanal Umfang [m] x eingebaute Länge [m] > 1 und größte Seite > 0,2m für Innen
x | EL2 - Kabel-Einhausung (lineare Komponenten) Rechtwinkliger Kanal Umfang [m] x eingebaute Länge [m] > 1 und größte Seite > 0,2m für Außen | EL2 | R7 | bezieht sich auf die Oberfläche von Einhausungen für Kabel (Kabelkanal, Kabelinstallationsrohr). Siehe 5.3.5 | Elektrotechnische Ausrüstung |  | EL2 - Kabel-Einhausung (lineare Komponenten) Rechtwinkliger Kanal Umfang [m] x eingebaute Länge [m] > 1 und größte Seite > 0,2m für Außen | EL2 - Kabel-Einhausung (lineare Komponenten) Rechtwinkliger Kanal Umfang [m] x eingebaute Länge [m] > 1 und größte Seite > 0,2m für Außen
x | EL2 - Kabel-Einhausung (lineare Komponenten) Rechtwinkliger Kanal Umfang [m] x eingebaute Länge [m] <= 1 und größte Seite > 0,2m für Innen | EL2 | R6 | bezieht sich auf die Oberfläche von Einhausungen für Kabel (Kabelkanal, Kabelinstallationsrohr). Siehe 5.3.5 | Elektrotechnische Ausrüstung |  | EL2 - Kabel-Einhausung (lineare Komponenten) Rechtwinkliger Kanal Umfang [m] x eingebaute Länge [m] <= 1 und größte Seite > 0,2m für Innen | EL2 - Kabel-Einhausung (lineare Komponenten) Rechtwinkliger Kanal Umfang [m] x eingebaute Länge [m] <= 1 und größte Seite > 0,2m für Innen
x | EL2 - Kabel-Einhausung (lineare Komponenten) Rechtwinkliger Kanal Umfang [m] x eingebaute Länge [m] <= 1 und größte Seite > 0,2m für Außen | EL2 | R17 | bezieht sich auf die Oberfläche von Einhausungen für Kabel (Kabelkanal, Kabelinstallationsrohr). Siehe 5.3.5 | Elektrotechnische Ausrüstung |  | EL2 - Kabel-Einhausung (lineare Komponenten) Rechtwinkliger Kanal Umfang [m] x eingebaute Länge [m] <= 1 und größte Seite > 0,2m für Außen | EL2 - Kabel-Einhausung (lineare Komponenten) Rechtwinkliger Kanal Umfang [m] x eingebaute Länge [m] <= 1 und größte Seite > 0,2m für Außen
x | EL2 - Kabel-Einhausung (lineare Komponenten) Rechtwinkliger Kanal Umfang [m] x eingebaute Länge [m] > 1 und 0,12m < größte Seite < 0,2m für Innen | EL2 | R6 | bezieht sich auf die Oberfläche von Einhausungen für Kabel (Kabelkanal, Kabelinstallationsrohr). Siehe 5.3.5 | Elektrotechnische Ausrüstung |  | EL2 - Kabel-Einhausung (lineare Komponenten) Rechtwinkliger Kanal Umfang [m] x eingebaute Länge [m] > 1 und 0,12m < größte Seite < 0,2m für Innen | EL2 - Kabel-Einhausung (lineare Komponenten) Rechtwinkliger Kanal Umfang [m] x eingebaute Länge [m] > 1 und 0,12m < größte Seite < 0,2m für Innen
x | EL2 - Kabel-Einhausung (lineare Komponenten) Rechtwinkliger Kanal Umfang [m] x eingebaute Länge [m] > 1 und 0,12m < größte Seite < 0,2m für Außen | EL2 | R9 | bezieht sich auf die Oberfläche von Einhausungen für Kabel (Kabelkanal, Kabelinstallationsrohr). Siehe 5.3.5 | Elektrotechnische Ausrüstung |  | EL2 - Kabel-Einhausung (lineare Komponenten) Rechtwinkliger Kanal Umfang [m] x eingebaute Länge [m] > 1 und 0,12m < größte Seite < 0,2m für Außen | EL2 - Kabel-Einhausung (lineare Komponenten) Rechtwinkliger Kanal Umfang [m] x eingebaute Länge [m] > 1 und 0,12m < größte Seite < 0,2m für Außen
x | EL2 - Kabel-Einhausung (lineare Komponenten) Rechtwinkliger Kanal Umfang [m] x eingebaute Länge [m] <= 1 und 0,12m < größte Seite < 0,2m für Innen | EL2 | R6 | bezieht sich auf die Oberfläche von Einhausungen für Kabel (Kabelkanal, Kabelinstallationsrohr). Siehe 5.3.5 | Elektrotechnische Ausrüstung |  | EL2 - Kabel-Einhausung (lineare Komponenten) Rechtwinkliger Kanal Umfang [m] x eingebaute Länge [m] <= 1 und 0,12m < größte Seite < 0,2m für Innen | EL2 - Kabel-Einhausung (lineare Komponenten) Rechtwinkliger Kanal Umfang [m] x eingebaute Länge [m] <= 1 und 0,12m < größte Seite < 0,2m für Innen
x | EL2 - Kabel-Einhausung (lineare Komponenten) Rechtwinkliger Kanal Umfang [m] x eingebaute Länge [m] <= 1 und 0,12m < größte Seite < 0,2m für Außen | EL2 | R23 | bezieht sich auf die Oberfläche von Einhausungen für Kabel (Kabelkanal, Kabelinstallationsrohr). Siehe 5.3.5 | Elektrotechnische Ausrüstung |  | EL2 - Kabel-Einhausung (lineare Komponenten) Rechtwinkliger Kanal Umfang [m] x eingebaute Länge [m] <= 1 und 0,12m < größte Seite < 0,2m für Außen | EL2 - Kabel-Einhausung (lineare Komponenten) Rechtwinkliger Kanal Umfang [m] x eingebaute Länge [m] <= 1 und 0,12m < größte Seite < 0,2m für Außen
x | EL2 - Kabel-Einhausung (lineare Komponenten) Rechtwinkliger Kanal größte Seite <= 0,12m für Innen | EL2 | R22 | bezieht sich auf die Oberfläche von Einhausungen für Kabel (Kabelkanal, Kabelinstallationsrohr). Siehe 5.3.5 | Elektrotechnische Ausrüstung |  | EL2 - Kabel-Einhausung (lineare Komponenten) Rechtwinkliger Kanal größte Seite <= 0,12m für Innen | EL2 - Kabel-Einhausung (lineare Komponenten) Rechtwinkliger Kanal größte Seite <= 0,12m für Innen
x | EL2 - Kabel-Einhausung (lineare Komponenten) Rechtwinkliger Kanal größte Seite <= 0,12m für Außen | EL2 | R23 | bezieht sich auf die Oberfläche von Einhausungen für Kabel (Kabelkanal, Kabelinstallationsrohr). Siehe 5.3.5 | Elektrotechnische Ausrüstung |  | EL2 - Kabel-Einhausung (lineare Komponenten) Rechtwinkliger Kanal größte Seite <= 0,12m für Außen | EL2 - Kabel-Einhausung (lineare Komponenten) Rechtwinkliger Kanal größte Seite <= 0,12m für Außen
x | EL3A - Lichtbogenresistente Isolierwerkstoffe Typ A | EL3A | R11 | Siehe EN 45545-5:2013, 5.3.2 | Elektrotechnische Ausrüstung |  | EL3A - Lichtbogenresistente Isolierwerkstoffe Typ A | EL3A - Lichtbogenresistente Isolierwerkstoffe Typ A
x | EL3B - Lichtbogenresistente Isolierwerkstoffe Typ B | EL3B | R12 | Siehe EN 45545-5:2013, 5.3.3 | Elektrotechnische Ausrüstung |  | EL3B - Lichtbogenresistente Isolierwerkstoffe Typ B | EL3B - Lichtbogenresistente Isolierwerkstoffe Typ B
x | EL3C - Funkensprühschutz-Werkstoffe | EL3C | R7 | Siehe EN 45545-5, 5.3.1 | Elektrotechnische Ausrüstung |  | EL3C - Funkensprühschutz-Werkstoffe | EL3C - Funkensprühschutz-Werkstoffe
x | EL4 - Brennbare Isolierflüssigkeit | EL4 | R14 |  | Elektrotechnische Ausrüstung |  | EL4 - Brennbare Isolierflüssigkeit | EL4 - Brennbare Isolierflüssigkeit
x | EL5 - Komponenten des Versorgungsleitungssystems - Außen | EL5 | R23 | Überspannungsableiter; Isolatoren; Schalter; Hauptschalter | Elektrotechnische Ausrüstung |  | EL5 - Komponenten des Versorgungsleitungssystems - Außen | EL5 - Komponenten des Versorgungsleitungssystems - Außen
x | EL6A - Versorgungsleitungssystem- und Hochleistungskomponenten - Innen | EL6A | R22 | Isolatoren; Strom- und Spannungstransformatoren; Hauptschalter; Schaltschütze | Elektrotechnische Ausrüstung |  | EL6A - Versorgungsleitungssystem- und Hochleistungskomponenten - Innen | EL6A - Versorgungsleitungssystem- und Hochleistungskomponenten - Innen
x | EL6B - Versorgungsleitungssystem- und Hochleistungskomponenten - Außen | EL6B | R23 | Isolatoren; Strom- und Spannungstransformatoren; Hauptschalter; Schaltschütze | Elektrotechnische Ausrüstung |  | EL6B - Versorgungsleitungssystem- und Hochleistungskomponenten - Außen | EL6B - Versorgungsleitungssystem- und Hochleistungskomponenten - Außen
x | EL7A - Drosseln und Spulen - Innen | EL7A | R22 | Drosselspulen für Filterung der Versorgungsleitung, Wicklungen für luftgekühlte Transformatoren, einschließlich Abstandhalter und Luftleitbleche | Elektrotechnische Ausrüstung |  | EL7A - Drosseln und Spulen - Innen | EL7A - Drosseln und Spulen - Innen
x | EL7B - Drosseln und Spulen - Außen | EL7B | R23 | Drosselspulen für Filterung der Versorgungsleitung, Wicklungen für luftgekühlte Transformatoren, einschließlich Abstandhalter und Luftleitbleche und Isolierung der Fahrmotorwicklung | Elektrotechnische Ausrüstung |  | EL7B - Drosseln und Spulen - Außen | EL7B - Drosseln und Spulen - Außen
x | EL8 - Bremswiderstände | EL8 | R13 | Verkleidung und alle Hitzeschilde | Elektrotechnische Ausrüstung |  | EL8 - Bremswiderstände | EL8 - Bremswiderstände
x | EL9 - Leiterplatte - Nachweis Sauerstoffindex | EL9 | R24 | Leiterplatten mit allen aufgetragenen Lacken, aber ohne jegliche Bestückung | Elektrotechnische Ausrüstung |  | EL9 - Leiterplatte - Nachweis Sauerstoffindex | EL9 - Leiterplatte - Nachweis Sauerstoffindex
x | EL9 - Leiterplatte - Nachweis Glühdrahtprüfung | EL9 | R25 | Leiterplatten mit allen aufgetragenen Lacken, aber ohne jegliche Bestückung | Elektrotechnische Ausrüstung |  | EL9 - Leiterplatte - Nachweis Glühdrahtprüfung | EL9 - Leiterplatte - Nachweis Glühdrahtprüfung
x | EL9 - Leiterplatte - Nachweis EN60695-11-10 [EN 45545-2:2020] | EL9 | R26 | Leiterplatten mit allen aufgetragenen Lacken, aber ohne jegliche Bestückung | Elektrotechnische Ausrüstung |  | EL9 - Leiterplatte - Nachweis EN60695-11-10 [EN 45545-2:2020] | EL9 - Leiterplatte - Nachweis EN60695-11-10 [EN 45545-2:2020]
x | EL10 - Kleine elektrotechnische Komponenten | EL10 | R26 | Beispiele umfassen Niederleistungs-Schutzschalter, Überspannungs-Relais, Schütze, Kontakt-Relais, Schalter, Kontroll- oder Signal-Schalter, Anschlusspunkte, Sicherungen | Elektrotechnische Ausrüstung |  | EL10 - Kleine elektrotechnische Komponenten | EL10 - Kleine elektrotechnische Komponenten
x | M1 - Flexible Metall-/Gummikomponenten | M1 | R9 | Flexible Metall-/Gummikomponenten einschließlich Elementen in Drehgestellen | Mechanische Ausrüstung |  | M1 - Flexible Metall-/Gummikomponenten | M1 - Flexible Metall-/Gummikomponenten
x | M2 - Schläuche - Innen | M2 | R22 | Rohre und Schläuche für Kraftstoff, Hydraulik-Flüssigkeiten, Pneumatik, Wasser und Abwasser | Mechanische Ausrüstung |  | M2 - Schläuche - Innen | M2 - Schläuche - Innen
x | M3 - Schläuche - Außen | M3 | R23 | Rohre und Schläuche für Kraftstoff, Hydraulik-Flüssigkeiten, Pneumatik, Wasser und Abwasser | Mechanische Ausrüstung |  | M3 - Schläuche - Außen | M3 - Schläuche - Außen
x | Table 3 - Nicht-gelistete Komponente - Innen, A > 0,20m² | Table 3 | R1 | Nicht-gelistete Komponente - Innen, exponierte Fläche > 0,20m² | nicht-gelistet |  | Table 3 - Nicht-gelistete Komponente - Innen, A > 0,20m² | Table 3 - Nicht-gelistete Komponente - Innen, A > 0,20m²
x | Table 3 - Nicht-gelistete Komponente - Außen, A >0,20m² | Table 3 | R7 | Nicht-gelistete Komponente - Außen, exponierte Fläche > 0,20m² | nicht-gelistet |  | Table 3 - Nicht-gelistete Komponente - Außen, A >0,20m² | Table 3 - Nicht-gelistete Komponente - Außen, A >0,20m²
x | Table 3 - Nicht-gelistete Komponente - Innen, A < 0,20m² | Table 3 | R22 | Nicht-gelistete Komponente - Innen, exponierte Fläche < 0,20m² | nicht-gelistet |  | Table 3 - Nicht-gelistete Komponente - Innen, A < 0,20m² | Table 3 - Nicht-gelistete Komponente - Innen, A < 0,20m²
x | Table 3 - Nicht-gelistete Komponente - Außen, A <0,20m² | Table 3 | R23 | Nicht-gelistete Komponente - Außen, exponierte Fläche < 0,20m² | nicht-gelistet |  | Table 3 - Nicht-gelistete Komponente - Außen, A <0,20m² | Table 3 - Nicht-gelistete Komponente - Außen, A <0,20m²
x | N/A - keine anwendbaren Anforderungen | _ | _ | Nicht anwendbar |  |  | N/A - keine anwendbaren Anforderungen | N/A - keine anwendbaren Anforderungen
x | Gruppierungsregel: Die brennbare Masse des Produktes ist <10g ohne direkten Kontakt mit einer anderen nicht klassifizierten Komponente | _ | _ | Es werden keine Anforderungen gestellt |  |  | Gruppierungsregel: Die brennbare Masse des Produktes ist <10g ohne direkten Kontakt mit einer anderen nicht klassifizierten Komponente | Gruppierungsregel: Die brennbare Masse des Produktes ist <10g ohne direkten Kontakt mit einer anderen nicht klassifizierten Komponente
x | Gruppierungsregel 1 | _ | _ | Es werden keine Anforderungen gestellt |  |  | Gruppierungsregel 1 | Gruppierungsregel 1
x | Gruppierungsregel 2 | _ | R24 | Komponenten muss nach Anforderungssatz R24 getestet werden |  |  | Gruppierungsregel 2 | Gruppierungsregel 2
x | Komponenten ist in Kommissionsentscheidung 96/603/EC gelistet | _ | _ | gelistetes Produkt ist nicht brennbar - keine Tests notwendig |  |  | Komponenten ist in Kommissionsentscheidung 96/603/EC gelistet | Komponenten ist in Kommissionsentscheidung 96/603/EC gelistet
x | Abschnitt 4.2a) Komponente erfüllt EN 13501-1: Euroklasse A1 | _ | Abschnitt 4.2 a) | Prüfbericht notwendig, um Erfüllung nachzuweisen |  |  | Abschnitt 4.2a) Komponente erfüllt EN 13501-1: Euroklasse A1 | Abschnitt 4.2a) Komponente erfüllt EN 13501-1: Euroklasse A1
x | Abschnitt 4.2a) Verbundglas mit < 6% organischem Werkstoff [EN 45545-2:2020] | _ | _ | Massenberechnung des organischen Werkstoffes |  | EN 45545-2:2020 | Abschnitt 4.2a) Verbundglas mit < 6% organischem Werkstoff [EN 45545-2:2020] | Abschnitt 4.2a) Verbundglas mit < 6% organischem Werkstoff [EN 45545-2:2020]
x | Abschnitt 4.2 b) Komponente erfüllt EN 13501-1 : Euroklasse A2 | _ | Anschnitt 4.2 b) | Prüfbericht notwendig, um Erfüllung nachzuweisen Zusätzlich ist der Toxizitätstest nach Anforderungssatz R1 gefordert. |  |  | Abschnitt 4.2 b) Komponente erfüllt EN 13501-1 : Euroklasse A2 | Abschnitt 4.2 b) Komponente erfüllt EN 13501-1 : Euroklasse A2
x | Abscnitt 4.2 c) Kabel erfüllt entweder EN 50306, EN 50264 oder EN 50382 | _ | Anschnitt 4.2 c) | Für Kabel, die eine der gelisteten Normen erfüllen, werden die Anforderungssätze R15 und R16 der EN 45545-2 als erfüllt angesehen. Prüfberichte, die die Normerfüllung belegen, müssen aufgeführt und mit der FCIL übergeben werden. |  |  | Abscnitt 4.2 c) Kabel erfüllt entweder EN 50306, EN 50264 oder EN 50382 | Abscnitt 4.2 c) Kabel erfüllt entweder EN 50306, EN 50264 oder EN 50382
x | Abschnitt 4.2 k) organische Beschichtungen auf Komponenten nach 4.2 a) mit Beschichtungsicken <0,3mm (außenliegend) bzw. 0,15mm (innenliegend) [EN 45545-2:2020] | _ | Abschnitt 4.2 k) | Prüfberichte notwendig, um Erfüllung nachzuweisen Nachweis der Flammausbreitung nach ISO 5658-2 oder nach EN ISO 9239-1 |  | EN 45545-2:2020 | Abschnitt 4.2 k) organische Beschichtungen auf Komponenten nach 4.2 a) mit Beschichtungsicken <0,3mm (außenliegend) bzw. 0,15mm (innenliegend) [EN 45545-2:2020] | Abschnitt 4.2 k) organische Beschichtungen auf Komponenten nach 4.2 a) mit Beschichtungsicken <0,3mm (außenliegend) bzw. 0,15mm (innenliegend) [EN 45545-2:2020]
x | Abschnitt 4.2 l) Prüfkörperabmessungen ohne ISO 5658-2 Innenanwendung [EN 45545-2:2020] | _ | R6 | wenn ISO 5656-2 als Teil des Anforderungssatzes erforderlich ist, aber die Endanwendungsbedingungen es nicht ermöglichen, eine Probe mit den in ISO 5658-2 definierten Abmessungen herzustellen, dann ist für Innenanwendungen R6 der Anforderungssatz, der anstelle des vorgesehenen Anforderungssatzes angewendet werden muss. |  | EN 45545-2:2020 | Abschnitt 4.2 l) Prüfkörperabmessungen ohne ISO 5658-2 Innenanwendung [EN 45545-2:2020] | Abschnitt 4.2 l) Prüfkörperabmessungen ohne ISO 5658-2 Innenanwendung [EN 45545-2:2020]
x | Abschnitt, 4.2 l) Prüfkörperabmessungen ohne ISO 5658-2 Außenanwendung [EN 45545-2:2020] | _ | R9 | wenn ISO 5656-2 als Teil des Anforderungssatzes erforderlich ist, aber die Endanwendungsbedingungen es nicht ermöglichen, eine Probe mit den in ISO 5658-2 definierten Abmessungen herzustellen, dann ist für Außenanwendungen R9 der Anforderungssatz, der anstelle des vorgesehenen Anforderungssatzes angewendet werden muss. |  | EN 45545-2:2020 | Abschnitt, 4.2 l) Prüfkörperabmessungen ohne ISO 5658-2 Außenanwendung [EN 45545-2:2020] | Abschnitt, 4.2 l) Prüfkörperabmessungen ohne ISO 5658-2 Außenanwendung [EN 45545-2:2020]

## Requirements (hidden)
HL1 | Prüfreferenz | Anforderung | Prüfreferenz | Anforderung | Prüfreferenz | Anforderung | Prüfreferenz | Anforderung | Prüfreferenz | Anforderung | Prüfreferenz | Anforderung
R1 | T02 | CFE ≥ 20kW/m² | T03.01 | a | T10.01 | Ds(4) ≤600 | T10.02 | VOF4 ≤1200min | T11.01 | CITG ≤1,2 | (Tabelle 5, Anm. a) T05 | Bereich ≤150 mm 0 Abtropfen
_ | _ | _ | _ | _ | _ | _ | _ | _ | _ | _ | _ | _
R2 | T02 | CFE ≥ 13kW/m² | T03.01 | a | T10.01 | Ds(4) ≤600 | T10.02 | VOF4 ≤1200min | T11.01 | CITG ≤1,2 | (Tabelle 5, Anm. a) T05 | Bereich ≤150 mm 0 Abtropfen
R3 | T02 | CFE ≥ 13kW/m² | T03.01 | a | T10.01 | Ds(4) _ | T10.02 | VOF4 _ | T11.01 | CITG ≤1,2 | (Tabelle 5, Anm. a) T05 | Bereich ≤150 mm 0 Abtropfen
R4 | T02 | CFE ≥ 13kW/m² | T05 | Bereich ≤150 mm 0 Abtropfen | T11.01 | CITG ≤1,2 | _ | _ | _ | _ | _ | _
R5 | T05 | Bereich ≤150 mm 0 Abtropfen | T03.02 | MARHE ≤ 50kW/m² | T10.03 | Ds max ≤300 | T11.02 | CITG ≤1,2 | _ | _ | _ | _
R6 | T03.01 | MARHE ≤ 90kW/m² | T10.01 | Ds(4) ≤600 | T10.02 | VOF4 ≤1200min | T11.01 | CITG ≤1,2 | _ | _ | _ | _
R7 | T02 | CFE ≥ 20kW/m² | T03.01 | a | T10.04 | Ds max _ | T11.01 | CITG _ | (Tabelle 5, Anm. a) T05 | Bereich ≤150 mm 0 Abtropfen | _ | _
R8 | T04 | CHF ≥ 4,5kW/m² | _ | _ | _ | _ | _ | _ | _ | _ | _ | _
R9 | T03.02 | MARHE ≤ 90kW/m² | _ | _ | _ | _ | _ | _ | _ | _ | _ | _
R10 | T04 | CHF ≥ 4,5kW/m² | T10.03 | Ds max ≤600 | T11.02 | CITG ≤1,2 | _ | _ | _ | _ | _ | _
R11 | T02 | CFE ≥ 30kW/m² | T03.01 | MARHE ≤ 90kW/m² | T10.01 | Ds(4) ≤600 | T10.02 | VOF4 ≤1200min | T11.01 | CITG ≤1,2 | (Tabelle 5, Anm. a) T05 | Bereich ≤150 mm 0 Abtropfen
R12 | T02 | CFE ≥ 40kW/m² | T03.01 | MARHE ≤ 60kW/m² | T10.01 | Ds(4) ≤600 | T10.02 | VOF4 ≤1200min | T11.01 | CITG ≤1,2 | (Tabelle 5, Anm. a) T05 | Bereich ≤150 mm 0 Abtropfen
R13 | T14 | A1 | _ | _ | _ | _ | _ | _ | _ | _ | _ | _
R14 | T08 | Flammpunkt ≥300 °C | _ | _ | _ | _ | _ | _ | _ | _ | _ | _
R15 | T09.01 | verbrannt ≤540 mm Unverbrannt ≥50mm | T09.02 | ≤2,5 m | T09.03 | vorne ≤2,5 m hinten ≤2,5 m | T09.04 | ≤1,5 m | T13 | Transmis. ≥25 % | T15 | ITC ≤10
R16 | T09.01 | verbrannt ≤540 mm Unverbrannt ≥50mm | T09.02 | ≤2,5 m | T09.03 | vorne ≤2,5 m hinten ≤2,5 m | T09.04 | ≤1,5 m | T13 | Transmis. _ | T15 | ITC ≤10
R17 | T02 | CFE ≥ 13kW/m² | T03.01 | a | T10.04 | Ds max _ | T11.01 | CITG _ | (Tabelle 5, Anm. a) T05 | Bereich ≤150 mm 0 Abtropfen | _ | _
R18 | T06 | MARHE ≤ 75kW RHR≤ 350kW | _ | _ | _ | _ | _ | _ | _ | _ | _ | _
R18-2020 | T06.01 | MARHE ≤ 80kW | _ | _ | _ | _ | _ | _ | _ | _ | _ | _
R19 | T03.02 | MARHE ≤ 75kW/m² | _ | _ | _ | _ | _ | _ | _ | _ | _ | _
R20 | T07 | Nachbrennzeit ≤10s | T03.02 | MARHE ≤ 50kW/m² | T10.03 | Ds max ≤200 | T11.02 | CITG ≤0,75 | _ | _ | _ | _
R21 | T03.02 | MARHE ≤ 75kW/m² | T10.03 | Ds max ≤300 | T11.02 | CITG ≤1,2 | _ | _ | _ | _ | _ | _
R22 | T01 | OI ≥28% | T10.03 | Ds max ≤600 | T12 | CITnlp ≤1,2 | _ | _ | _ | _ | _ | _
R23 | T01 | OI ≥28% | _ | _ | _ | _ | _ | _ | _ | _ | _ | _
R24 | T01 | OI ≥28% | _ | _ | _ | _ | _ | _ | _ | _ | _ | _
R25 | T16 | T°C≥850°C | _ | _ | _ | _ | _ | _ | _ | _ | _ | _
R26 | T17 | V0 | _ | _ | _ | _ | _ | _ | _ | _ | _ | _
R27 | T02 | CFE ≥ 13kW/m² | T05 | Bereich ≤150 mm 0 Abtropfen | _ | _ | _ | _ | _ | _ | _ | _
R28 | T04 | CHF ≥ 3kW/m² | T10.03 | Ds max ≤600 | T11.02 | CITG ≤1,2 | _ | _ | _ | _ | _ | _
Abschnitt 4.2 a) | T14 | A1 | _ | _ | _ | _ | _ | _ | _ | _ | _ | _
Anschnitt 4.2 b) | T14 | A2 | (T11.01) | (CITG ≤1,2) | _ | _ | _ | _ | _ | _ | _ | _
Anschnitt 4.2 c) | _ | Prüfbericht: | _ | Prüfbericht: | _ | Prüfbericht: | _ | Prüfbericht: | _ | Prüfbericht: | _ | Prüfbericht:
Abschnitt 4.2 k) | T02/T04 | CFE/CHF | _ | _ | _ | _ | _ | _ | _ | _ | _ | _
HL2 | Prüfreferenz | Anforderung | Prüfreferenz | Anforderung | Prüfreferenz | Anforderung | Prüfreferenz | Anforderung | Prüfreferenz | Anforderung | Prüfreferenz | Anforderung
R1 | T02 | CFE ≥ 20kW/m² | T03.01 | MARHE ≤ 90kW/m² | T10.01 | Ds(4) ≤300 | T10.02 | VOF4 ≤600min | T11.01 | CITG ≤0,9 | (Tabelle 5, Anm. a) T05 | Bereich ≤150 mm 0 Abtropfen
_ | _ | _ | _ | _ | _ | _ | _ | _ | _ | _ | _ | _
R2 | T02 | CFE ≥ 13kW/m² | T03.01 | a | T10.01 | Ds(4) ≤300 | T10.02 | VOF4 ≤600min | T11.01 | CITG ≤0,9 | (Tabelle 5, Anm. a) T05 | Bereich ≤150 mm 0 Abtropfen
R3 | T02 | CFE ≥ 13kW/m² | T03.01 | a | T10.01 | Ds(4) ≤480 | T10.02 | VOF4 ≤960min | T11.01 | CITG ≤0,9 | (Tabelle 5, Anm. a) T05 | Bereich ≤150 mm 0 Abtropfen
R4 | T02 | CFE ≥ 13kW/m² | T05 | Bereich ≤150 mm 0 Abtropfen | T11.01 | CITG ≤0,9 | _ | _ | _ | _ | _ | _
R5 | T05 | Bereich ≤150 mm 0 Abtropfen | T03.02 | MARHE ≤ 50kW/m² | T10.03 | Ds max ≤250 | T11.02 | CITG ≤0,9 | _ | _ | _ | _
R6 | T03.01 | MARHE ≤ 90kW/m² | T10.01 | Ds(4) ≤300 | T10.02 | VOF4 ≤600min | T11.01 | CITG ≤0,9 | _ | _ | _ | _
R7 | T02 | CFE ≥ 20kW/m² | T03.01 | MARHE ≤ 90kW/m² | T10.04 | Ds max ≤600 | T11.01 | CITG ≤1,8 | (Tabelle 5, Anm. a) T05 | Bereich ≤150 mm 0 Abtropfen | _ | _
R8 | T04 | CHF ≥ 6kW/m² | T03.02 | MARHE ≤ 50kW/m² | T10.03 | Ds max ≤600 | T11.02 | CITG ≤1,8 | _ | _ | _ | _
R9 | T03.02 | MARHE ≤ 90kW/m² | T10.03 | Ds max ≤600 | T11.02 | CITG ≤1,8 | _ | _ | _ | _ | _ | _
R10 | T04 | CHF ≥ 6kW/m² | T10.03 | Ds max ≤300 | T11.02 | CITG ≤0,9 | _ | _ | _ | _ | _ | _
R11 | T02 | CFE ≥ 30kW/m² | T03.01 | MARHE ≤ 90kW/m² | T10.01 | Ds(4) ≤300 | T10.02 | VOF4 ≤600min | T11.01 | CITG ≤0,9 | (Tabelle 5, Anm. a) T05 | Bereich ≤150 mm 0 Abtropfen
R12 | T02 | CFE ≥ 40kW/m² | T03.01 | MARHE ≤ 60kW/m² | T10.01 | Ds(4) ≤300 | T10.02 | VOF4 ≤600min | T11.01 | CITG ≤0,9 | (Tabelle 5, Anm. a) T05 | Bereich ≤150 mm 0 Abtropfen
R13 | T14 | A1 | _ | _ | _ | _ | _ | _ | _ | _ | _ | _
R14 | T08 | Flammpunkt ≥300 °C | _ | _ | _ | _ | _ | _ | _ | _ | _ | _
R15 | T09.01 | verbrannt ≤540 mm Unverbrannt ≥50mm | T09.02 | ≤2,5 m | T09.03 | vorne ≤2,5 m hinten ≤2,5 m | T09.04 | ≤1,5 m | T13 | Transmis. ≥50 % | T15 | ITC ≤10
R16 | T09.01 | verbrannt ≤540 mm Unverbrannt ≥50mm | T09.02 | ≤2,5 m | T09.03 | vorne ≤2,5 m hinten ≤2,5 m | T09.04 | ≤1,5 m | T13 | Transmis. ≥25 % | T15 | ITC ≤10
R17 | T02 | CFE ≥ 13kW/m² | T03.01 | MARHE ≤ 90kW/m² | T10.04 | Ds max ≤600 | T11.01 | CITG ≤1,8 | (Tabelle 5, Anm. a) T05 | Bereich ≤150 mm 0 Abtropfen | _ | _
R18 | T06 | MARHE ≤ 50kW RHR≤ 350kW | _ | _ | _ | _ | _ | _ | _ | _ | _ | _
R18-2020 | T06.01 | MARHE ≤ 55kW | T06.02 | TSP ≤ - | T06.03 | Flammenhöhe über Unterseite des Sitzes ≤ 1180 | _ | _ | _ | _ | _ | _
R19 | T03.02 | MARHE ≤ 50kW/m² | _ | _ | _ | _ | _ | _ | _ | _ | _ | _
R20 | T07 | Nachbrennzeit ≤10s | T03.02 | MARHE ≤ 50kW/m² | T10.03 | Ds max ≤200 | T11.02 | CITG ≤0,75 | _ | _ | _ | _
R21 | T03.02 | MARHE ≤ 50kW/m² | T10.03 | Ds max ≤300 | T11.02 | CITG ≤0,9 | _ | _ | _ | _ | _ | _
R22 | T01 | OI ≥28% | T10.03 | Ds max ≤300 | T12 | CITnlp ≤0,9 | _ | _ | _ | _ | _ | _
R23 | T01 | OI ≥28% | T10.03 | Ds max ≤600 | T12 | CITnlp ≤1,8 | _ | _ | _ | _ | _ | _
R24 | T01 | OI ≥28% | _ | _ | _ | _ | _ | _ | _ | _ | _ | _
R25 | T16 | T°C≥850°C | _ | _ | _ | _ | _ | _ | _ | _ | _ | _
R26 | T17 | V0 | _ | _ | _ | _ | _ | _ | _ | _ | _ | _
R27 | T02 | CFE ≥ 13kW/m² | T05 | Bereich ≤150 mm 0 Abtropfen | T11.01 | CITG ≤1,8 | _ | _ | _ | _ | _ | _
R28 | T04 | CHF ≥ 4,5kW/m² | T10.03 | Ds max ≤300 | T11.02 | CITG ≤0,9 | _ | _ | _ | _ | _ | _
Abschnitt 4.2 a) | T14 | A1 | _ | _ | _ | _ | _ | _ | _ | _ | _ | _
Anschnitt 4.2 b) | T14 | A2 | (T11.01) | (CITG ≤0,9) | _ | _ | _ | _ | _ | _ | _ | _
Anschnitt 4.2 c) | _ | Prüfbericht: | _ | Prüfbericht: | _ | Prüfbericht: | _ | Prüfbericht: | _ | Prüfbericht: | _ | Prüfbericht:
Abschnitt 4.2 k) | T02/T04 | CFE/CHF | _ | _ | _ | _ | _ | _ | _ | _ | _ | _
HL3 | Prüfreferenz | Anforderung | Prüfreferenz | Anforderung | Prüfreferenz | Anforderung | Prüfreferenz | Anforderung | Prüfreferenz | Anforderung | Prüfreferenz | Anforderung
R1 | T02 | CFE ≥ 20kW/m² | T03.01 | MARHE ≤ 60kW/m² | T10.01 | Ds(4) ≤150 | T10.02 | VOF4 ≤300min | T11.01 | CITG ≤0,75 | (Tabelle 5, Anm. a) T05 | Bereich ≤150 mm 0 Abtropfen
_ | _ | _ | _ | _ | _ | _ | _ | _ | _ | _ | _ | _
R2 | T02 | CFE ≥ 13kW/m² | T03.01 | MARHE ≤ 90kW/m² | T10.01 | Ds(4) ≤150 | T10.02 | VOF4 ≤300min | T11.01 | CITG ≤0,75 | (Tabelle 5, Anm. a) T05 | Bereich ≤150 mm 0 Abtropfen
R3 | T02 | CFE ≥ 13kW/m² | T03.01 | a | T10.01 | Ds(4) ≤240 | T10.02 | VOF4 ≤480min | T11.01 | CITG ≤0,75 | (Tabelle 5, Anm. a) T05 | Bereich ≤150 mm 0 Abtropfen
R4 | T02 | CFE ≥ 13kW/m² | T05 | Bereich ≤150 mm 0 Abtropfen | T11.01 | CITG ≤0,75 | _ | _ | _ | _ | _ | _
R5 | T05 | Bereich ≤150 mm 0 Abtropfen | T03.02 | MARHE ≤ 50kW/m² | T10.03 | Ds max ≤200 | T11.02 | CITG ≤0,75 | _ | _ | _ | _
R6 | T03.01 | MARHE ≤ 60kW/m² | T10.01 | Ds(4) ≤150 | T10.02 | VOF4 ≤300min | T11.01 | CITG ≤0,75 | _ | _ | _ | _
R7 | T02 | CFE ≥ 20kW/m² | T03.01 | MARHE ≤ 60kW/m² | T10.04 | Ds max ≤300 | T11.01 | CITG ≤1,5 | (Tabelle 5, Anm. a) T05 | Bereich ≤150 mm 0 Abtropfen | _ | _
R8 | T04 | CHF ≥ 8kW/m² | T03.02 | MARHE ≤ 50kW/m² | T10.03 | Ds max ≤300 | T11.02 | CITG ≤1,5 | _ | _ | _ | _
R9 | T03.02 | MARHE ≤ 60kW/m² | T10.03 | Ds max ≤300 | T11.02 | CITG ≤1,5 | _ | _ | _ | _ | _ | _
R10 | T04 | CHF ≥ 8kW/m² | T10.03 | Ds max ≤150 | T11.02 | CITG ≤0,75 | _ | _ | _ | _ | _ | _
R11 | T02 | CFE ≥ 30kW/m² | T03.01 | MARHE ≤ 60kW/m² | T10.01 | Ds(4) ≤150 | T10.02 | VOF4 ≤300min | T11.01 | CITG ≤0,75 | (Tabelle 5, Anm. a) T05 | Bereich ≤150 mm 0 Abtropfen
R12 | T02 | CFE ≥ 40kW/m² | T03.01 | MARHE ≤ 60kW/m² | T10.01 | Ds(4) ≤150 | T10.02 | VOF4 ≤300min | T11.01 | CITG ≤0,75 | (Tabelle 5, Anm. a) T05 | Bereich ≤150 mm 0 Abtropfen
R13 | T14 | A1 | _ | _ | _ | _ | _ | _ | _ | _ | _ | _
R14 | T08 | Flammpunkt ≥300 °C | _ | _ | _ | _ | _ | _ | _ | _ | _ | _
R15 | T09.01 | verbrannt ≤540 mm Unverbrannt ≥50mm | T09.02 | ≤2,5 m | T09.03 | vorne ≤2,5 m hinten ≤2,5 m | T09.04 | ≤1,5 m | T13 | Transmis. ≥70 % | T15 | ITC ≤6
R16 | T09.01 | verbrannt ≤540 mm Unverbrannt ≥50mm | T09.02 | ≤2,5 m | T09.03 | vorne ≤2,5 m hinten ≤2,5 m | T09.04 | ≤1,5 m | T13 | Transmis. ≥50 % | T15 | ITC ≤6
R17 | T02 | CFE ≥ 13kW/m² | T03.01 | MARHE ≤ 60kW/m² | T10.04 | Ds max ≤300 | T11.01 | CITG ≤1,5 | (Tabelle 5, Anm. a) T05 | Bereich ≤150 mm 0 Abtropfen | _ | _
R18 | T06 | MARHE ≤ 20kW RHR≤ 350kW | _ | _ | _ | _ | _ | _ | _ | _ | _ | _
R18-2020 | T06.01 | MARHE ≤ 25kW | T06.02 | TSP ≤ 45m2 | T06.03 | Flammenhöhe über Unterseite des Sitzes ≤ 1180 | _ | _ | _ | _ | _ | _
R19 | T03.02 | MARHE ≤ 50kW/m² | _ | _ | _ | _ | _ | _ | _ | _ | _ | _
R20 | T07 | Nachbrennzeit ≤10s | T03.02 | MARHE ≤ 50kW/m² | T10.03 | Ds max ≤200 | T11.02 | CITG ≤0,75 | _ | _ | _ | _
R21 | T03.02 | MARHE ≤ 50kW/m² | T10.03 | Ds max ≤200 | T11.02 | CITG ≤0,75 | _ | _ | _ | _ | _ | _
R22 | T01 | OI ≥32% | T10.03 | Ds max ≤150 | T12 | CITnlp ≤0,75 | _ | _ | _ | _ | _ | _
R23 | T01 | OI ≥32% | T10.03 | Ds max ≤300 | T12 | CITnlp ≤1,5 | _ | _ | _ | _ | _ | _
R24 | T01 | OI ≥32% | _ | _ | _ | _ | _ | _ | _ | _ | _ | _
R25 | T16 | T°C≥850°C | _ | _ | _ | _ | _ | _ | _ | _ | _ | _
R26 | T17 | V0 | _ | _ | _ | _ | _ | _ | _ | _ | _ | _
R27 | T02 | CFE ≥ 13kW/m² | T05 | Bereich ≤150 mm 0 Abtropfen | T11.01 | CITG ≤1,5 | _ | _ | _ | _ | _ | _
R28 | T04 | CHF ≥ 6kW/m² | T10.03 | Ds max ≤150 | T11.02 | CITG ≤0,75 | _ | _ | _ | _ | _ | _
Abschnitt 4.2 a) | T14 | A1 | _ | _ | _ | _ | _ | _ | _ | _ | _ | _
Anschnitt 4.2 b) | T14 | A2 | (T11.01) | (CITG ≤0,75) | _ | _ | _ | _ | _ | _ | _ | _
Anschnitt 4.2 c) | _ | Prüfbericht: | _ | Prüfbericht: | _ | Prüfbericht: | _ | Prüfbericht: | _ | Prüfbericht: | _ | Prüfbericht:
Abschnitt 4.2 k) | T02/T04 | CFE/CHF | _ | _ | _ | _ | _ | _ | _ | _ | _ | _

## Leitfaden & Hinweise
Leitfaden für die Vorlage der Brandschutznachweisliste (FCIL) - Allgemeine Hinweise und Ausfüllhinweise
FCIL Daten |  | Hinweise und Kommentare | Beispiele | Pflicht/ Optional
Spalte | Datenfeld
B | Bezeichner | Der Bezeichner ermöglicht statische Bezüge zwischen verschiedenen Zeilen in dem FCIL-Blatt. Wenn ein Bezug zu einer anderen Zeilennummer in der FCIL hergestellt wird, muss die Bezeichner-Nummer genutzt werden und NICHT die Excel-Zeilennummer. Beachte folgendes! Neu eingefügte Zeilen enthalten keinerlei Formeln. Daher wird empfohlen eine bestehende Zeile mit Formeln kopiert und in die neu erstellte Zeile eingefügt wird. Danach können Daten eingetragen oder geändert werden. | In den unten stehenden Beispiel muss der Bezeichner 0251 in die neue Zeile eingetragen werden, die eingefügt wurde. | Pflicht
C | Version | Spezifizieren Sie die Versionsnummer des Dokuments in der Spalte wenn: • Die Daten erstmalig eingetragen wurden • Die in der Vorgängerversion eingegebenen Daten aktualisiert oder geändert wurden Diese Spalte wird genutzt, um den Reviewprozess für den Kunden oder Fahrzeughersteller zu vereinfachen, indem ein Mittel zur Verfügung gestellt wird, anhand dessen die Änderungen seit der zuletzt übergebenen Version identifiziert werden können. | In dem unten stehenden Beispiel wurde eine neue Zeile mit der ID 0251 eingefügt und anschließend wurden die Daten in der Zeile mit dem Bezeichner 0003 aktualisiert. Die Versionsnummer wurde deshalb auf _2 geändert, da diese die aktulle Versionsnummer des Dokuments bei der Überarbeitung war. Da die Daten in den anderen Zeilen seit der Ersteingabe nicht geändert wurden, bleibt die Versionsnummer _1. | Pflicht | ,
D-L | Stücklistenebene | Geben Sie die Stücklistenebene der Baugruppe/des Produktes/des Bauteils in Spalte D an. Geben Sie keine Daten in die Spalten E bis M ein, da diees Spalten automatisch in Abhängigkeit der eingegebenen Daten in Spalte D ausgefüllt werden. Beachten Sie, dass die Stücklistenebenen, die in der FCIL genutzt werden, identisch mit denen in dem "UNIFE Mateiral Declaration Template" ist. Die Baugruppen, UNterbaugruppen, Produkte und Materialien, die Teil des Leiferumfangs sind, müssen in einer hierarchischen Struktur von oben nach unten in die Stückliste eingetragen werden. Die Beziehung zwischen den gelisteten Baugruppen, Unterbaugruppen und Produkten wird durch die Stücklistenebene dargestellt. | Die hierarchische Struktur reflektiert am besten die verschiedenen Anforderungserfüllungsmöglichkeiten, insbesondere wenn die Kapselungsregeln oder die Gruppierungsregeln angewendet werden. In dem Beispiel auf der rechten Seite sind ein einzelnes Produkt sowie eine Baugruppe dargestellt. | Optional
M | Baugruppe | Geben Sie die Bezeichnung der Baugruppe ein, zu der das Material gehört. Wählen Sie die Baugruppe der dazugehörigen Stücklistenebene oder Montageebene für eine geeignete Bezeichnung des Bauteils aus. Für Filterzwecke, sollte die Baugruppenbezeichnung in jeder Zeile eingetragen werden, in der ein Bauteil dieser Baugruppe beschrieben wird. |  | Pflicht
N-P | Lieferanten-Artikelnummer Kunden-Artikelnummer Bauteil-Bezeichnung | Geben Sie den Namen und die zugeteilten Artikelnummern für das in der FCIL gelistete Produkt an. Die Artikelnummer des Fahrzeugherstellers muss angegeben werden, wenn sie erhältlich ist. |  | Optional
Q | Rohmaterial oder Produktbezeichnung | Geben Sie den Produktnamen oder die Bezeichnung des eingesetzten Materials an. Die Bezeichnung sollte identisch zu der Bezeichnung sein, die im Prüfbericht verwendet wurde. Wenn dies nicht der Fall ist, muss eine Erklärung mitgeliefert werden, die die Beziehung zwischen dem gelisteten und dem getesteten Produkt deutlich macht. |  | Pflicht
R | Hersteller | Geben Sie den Hersteller an, falls Sie das Material bei einem Unterlieferanten beziehen. In den Fällen, wo mehr als ein Unterlieferant das Produkt liefern kann, müssen die Herstellerdaten in separaten Zeilen angegeben werden. Bitte vermerken Sie dies in der Kommentarspalte. |  | Optional
S | Materialdicke / Durchmesser | Diese Spalte ist nur für Materialien gefordert, die getestet werden müssen. Der Durchmesser der gelisteten Kabel muss angegeben werden, da die Anforderungen abhängig vom Durchmesser sind. Wenn elektrische Kabel mit identischer Rezeptur in unterschiedlichen Durchmessern eingesetzt werden, ist es ausreichend, die Prüfberichte des kleinsten und größten Durchmessers anzugeben, da alle dazwischenliegenden Durchmesser als konform angesehen werden. Wenn mehrlagige Produkte eingesetzt werden oder wenn Beschichtungen/Lackierungen verwendet werden muss die Dicke der verschiedenen Schichten als mittlere endanwendungsbezogene Dicke spezifiziert werden und diese Produkte müssen endanwendungsbezogen geprüft werden. Wenn Produkte mit identischer Rezeptur in unterschiedlichen Dicken eingesetzt werden, ist es ausreichend, die Prüfberichte für das dünnste und dickste Produkt, da die dazwischenliegenden Dicken als konform angesehen werden. Die Prüfberichte jeder Dicke müssen in einer separaten Zeile aufgeführt werden. Das Produkt in dazwischenliegender Dicke muss mit Verweis auf die Testberichte aufgelistet werden. | Beispiel: Für ein Fahrzeugprojekt wird ein Material in 20 mm Dicke geliefert. Dieses muss hier spezifiziert werden. Dies ermöglicht es dem Kunden/Fahrzeughersteller zu überprüfen, ob die spezifizierten Prüfberichte in den Spalten AI-BW für die aktuelle Dicke gültig sind oder ob zusätzliche Test notwendig sind. Deshalb muss in Spalte S die Dicke/der Durchmesser des gelieferten Produktes angegeben werden. In Spalte AJ muss die Dicke des/r getesteten Produkt/e angegeben werden. Die Prüfberichte müssen für das gelieferte Material gültig sein. | Pflicht
T-Y | Masse pro Einheit Brennbare Masse pro Einheit Menge pro Produkt Brennbare Masse pro Produkt | Disee Splaten sind nur für Materialien gefordert, für die die Gruppierungsregeln angewandt werden oder wenn der Kunde Angaben zur Brandlast jedes brennbaren Materials fordert. Geben Sie die Masse und die brennbare Masse der Produkte an, die in die FCIL eingetragen wurden, wenn die Information notwendig ist, um die Notwenigkeit der Tests für dieses Material zu bewerten. Geben Sie die Masse der Baugruppe als Summe der Massen der Einzelmaterialien an. Die Masse und die brennbare Masse von Komponenten, die in Gehäusen eingehaust sind, die die Anforderungen an den Feuerschutzabschluss erfüllen, müssen nicht angegeben werden. Die Produkte, die in solchen Gehäusen untergebracht sind, müssen in der FCIL aufgelistet werden, obwohl keine Tests für diese Produkte gefordert sind. |  | Pflicht, wenn Gruppierungsregel verwendet wird
Z | Lieferanten-Nachweisstatus | Geben Sie an, ob die Produkte auf Basis von Prüfberichten nachgewiesen wurden, ob die Baugruppe oder das Produkt entweder mit Hilfe der Gruppierungsregeln oder der Einhausungsregeln, oder ob Argumente auf Basis funktionaler Notwendigkeit genutzt wurde, usw. Beachten Sie, dass die externen Oberflächen von Gehäusen, die technische Ausrüstung enthalten, getestet werden müssen, wenn sie beschichtet sind oder wenn andere brennbare Materialien verwendet werden. In diesen Fällen muss der Nachweisweg angegeben werden, z. B. „Nachweis durch Prüfbericht“ muss angegeben werden, wenn die Brennbarkeitsanforderungen in Übereinstimmung mit ISO 5658-2 und die HL2-Klassifizierung erreicht wurden. Siehe das Beispiel unten. Die Dicke der aufgebrachten Lackierung muss in Spalte AL angegeben werden. Wenn die Reihe nur eine übergeordnete Baugruppenebene ist, muss "N/A" ausgewählt werden. |  | Pflicht
AA-AE | Gruppierungsregeln | Diese Spalten sind nur für Materialien gefordert, bei denen die Gruppierungsregel angewandt werden soll. Gruppierungsregeln: Wenn das Produkt nicht als gelistete Komponente eingestuft werden kann, muss es gemäß den Regeln für nicht-gelistete Komponenten oder den Gruppierungsregeln, die in Abschnitt 4.5 und Abschnitt 4.3 der EN 45545-2 definiert sind, bewertet werden. Um die Verifikation zu vereinfachen sind die Lieferanten aufgefordert, „Gruppennamen“ für die Komponenten zu vergeben, die als gruppiert angesehen werden und gemäß den Regeln bewertet wurden. Dies ist vorgesehen, um den Zulassungsprozess zu vereinfachen, wenn die berücksichtigt wird und sorgfältig ausgefüllt wird. | Beispiel zur Interpretation der Gruppierungsregeln: In dem Beispiel werden folgende Annahmen getroffen: Die Produkte A, B, C und D sind innenliegende nicht-gelistete Komponenten mit 50 g brennbarer Masse pro Komponente und die exponierte Fläche jeder Komponente ist unter 0,2 m². Die Produkte A, B und C werden als gruppiert betrachtet, da das Bewertungskriterium „horizontaler Abstand < 20 mm und vertikaler Abstand < 200 mm“ wahr ist. Die gesamte brennbare Masse der Gruppe überschreitet 100 g und daher muss eins dieser Komponenten getestet werden. Da die Masse der Gruppe unter der 500 g Grenze liegt, muss eine Komponente nach R24 der Norm getestet werden. Wenn das Ergebnis der getesteten Komponente konform zur geforderten Gefährdungsstufe ist, greifen keine weiteren Anforderungen für die restlichen Komponenten der Gruppe, da die ungeprüfte Masse ist 100 g oder weniger. An die Komponente D werden keine Anforderungen gestellt, da die Anforderungen „horizontaler Abstand < 20 mm und vertikaler Abstand < 200 mm“ nicht erfüllt ist und die brennbare Masse dieser Komponente unter 100 g liegt. In der beigefügten Tabelle ist ein Beispiel dargestellt, wie die FCIL für gruppierte Produkte ausgefüllt werden muss: Beachten Sie, dass die gesamte brennbare Masse für die Gruppe in einer separaten Zeile aufgeführt ist, damit einfacher ermittelt werden kann, dass die Masse unter den spezifizierten Grenzwerten der Norm liegt. Beachten Sie außerdem, dass der erreichte Anforderungssatz für die innenliegende gruppierte Komponente angegeben wurde, die nach R24 geprüft wurde. | Pflicht, wenn Gruppierungsregel verwendet wird
AF-AH |  | Diese Spalten sind nur gefordert, wenn die Regeln zur Einhausung angewandt werden oder nicht konforme Materialien auf Grund funktionaler Notwendigkeit eingesetzt werden müssen. Regeln für die Einhausung und funktionale Notwendigkeit Mechanische oder elektrische Komponenten, die in einem Gehäuse eingehaust sind, das die Feuerwiderstandsanforderungen erfüllt, kann als nicht klassifizierte Komponente betrachtet werden und muss nicht geprüft werden. Die erreichte Feuerwiderstandseigenschaften müssen in Spalte AI aufgeführt werden und das eingeschlossene Volumen muss in der Spalte „Kommentare/Anmerkungen“ angegeben werden. Zusätzliche Informationen wie z. B. IP-Schutzgrad können auch in dieser Spalte angegeben werden. Wenn der Lieferant eine Begutachtung basierend auf funktionaler Notwendigkeit durchführt/durchführen lässt, muss ein Nachweisdokument geschrieben werden, in dem der Lieferant die spezifizierten Anforderungen aus Abschnitt „4.7 Aufgrund ihrer funktionellen Notwendigkeit zuzulassende Komponenten“ erfüllt. Die Berichtsnummer muss in Spalte AJ angegeben werden und der Kunde erwartet, dass die Komponente/das Material endanwendungsbezogen geprüft wurde, es sei denn, die allgemeinen Eigenschaften der eingesetzten Materialien angegeben werden können, wie z. B. für Naturkautschuk. |  | Pflicht, wenn Einhausung oder Materialien auf Grund funktioneller Notwendigkeit verwendet werden.
AI | Geprüftes Material | Geben Sie den getesteten Materialaufbau inklusiv aller Beschichtungen/Klebstoffen. Das Material, der Verbund, die Dicke, inklusiv der Dicke der einzelnen Schichten, wenn mehrschichtige Materialien verwenden werden und/oder Grundierung/Beschichtungen oder Lackierungen müssen angegeben werden. Mit Bezug auf Spalte Q mag diese Information als doppelt angesehen werden, aber diese Information ist gefordert, um beschließen zu können, ob neu geprüft werden muss, weil der endanwendungsbezogene Zustand im Fahrzeug von dem abweicht, was geprüft und im Prüfbericht angegeben wurde. Dies zu wissen ist wichtig, da die EN 45545-2 beschreibt, dass alle Beschichtungssysteme und alle mehrlagigen Komponenten endanwendungsbezogen getestet werden müssen. |  | Pflicht, wenn Material getestet wurde
AK | Klassifizierung | Die Spalte AK ist für jedes Material oder Bauteil auszufüllen, das in der Tabelle gelistet ist. In dieser Spalte muss die anzuwendende Produktkategorie, nicht-gelistetes Produkt, Gruppierungsregel oder der Grund für keine Anforderung ausgewählt werden. Die identifizierte Produkt Kategorie (Prüfanforderungen) muss in dieser Spalte spezifiziert werden und eine Formel in der Vorlage zeigt dann die dazugehörige Produktnummer und den Anforderungssatz in den Spalten AL und AM an. |  | Pflicht, wenn Material getestet wurde
AN-BW | Prüfberichte: • Prüfinstitut • Prüfbericht • Datum | Wenn automatisch ein Anforderungssatz in Spalte AM angegeben wurde, gibt die Vorlage automatisch die Grenzwerte an, die für die ausgewählte Gefährdungsstufe eingehalten werden müssen. Geben Sie die Prüfberichte an, die zeigen, dass das Produkt den Anforderungen genügt. Die beauftragten Prüfinstitute müssen nach ISO 1705 akkreditiert sein und die angegebenen Prüfberichte müssen gültig sein. |  | Pflicht, wenn Material getestet wurde
BX-BY | Erfülltes Anforderungsniveau | Dieser Bereich der FCIL wird von dem Fahrzeughersteller genutzt, um zu bewerten, dass der vom Lieferanten eingereichte Prüfbericht den Anforderungen der zutreffenden Gefährdungsstufe genügt. |  | Pflicht, wenn Material getestet wurde
CA | Kommentare / Anmerkungen • Datum • Kommentar | Tragen Sie eventuelle Kommentare und Anmerkungen im Bezug auf die Komponente oder die durchgeführten Tests in Spalte CA ein. Kommentare wie Erfüllung eines IP-Schutzgrades usw. für Gehäuse. |  | Optional
copy & paste | Allgemein | Wenn Sie die Einträge einer FCIL Liste in eine andere Überführen möchten, ist es am sinnvollsten folgenden Workflow zu verwenden: 1.) wählen Sie die zu kopierende Baugruppe aus und markieren Sie die gesamte Zeile. Dies funktioniert am Besten, wenn Sie am linken Rand die Grauen Felder anwählen. Kopieren Sie nun die Zellen (entweder mit der rechten Maustaste auf Kopieren klicken oder mit dem Schortcut Strg + c) 2.) Springen Sie nun in die FCIL Liste, in die Sie die kopierten Einträge einfügen möchten. Wählen Sie die Zeile aus, an deren Stelle die Baugruppe eingefügt werden soll. Hierzu klicken sie wieder am linken mit der Rechten Maustaste auf die graue Zeilenangabe. 3.) Wählen Sie nun den Punkt "Kopierte Zellen einfügen aus". 4.) Sollte der Hinweis erscheinen, dass der Name "EN45545Table".. oder eine andere Variable bereits vorhanden ist, bestätigen Sie dies bitte mit "Alle". So ist sichergestellt, dass die Formeln in der neueren Version weiterhin funktionieren. Allgemein: Dieser Workflow beschreibt eine Möglichkeit, wie Zellen aus anderen FCIL Dateien in eine neue FCIL Datei überführt werden können. Hiermt ist aber nicht zu 100% sichergestellt, dass dies auch bei Ihrer ExcelVersion und Ihrer FCIL Liste ausnahmslos funktioniert. | 1. 2. 3. 4. | Optional

## Classifications (hidden)
Prüfmethode | Euroklasse Einstufung | Brennbarkeit | Rauchentwickung | Brennendes Abtropfen | Nicht-brennbare Komponenten | Erfüllungsgrad der Anforderung | Klassifizierung Feuerwiderstand | UL Klassifizierung | Anforderungen Gruppierungsregel | Prüfberichtnummer
EN 13501-1 | A1 | Nicht brennbar |  |  | EN 13501-1: A1 | Nachweis durch Prüfbericht | E10 (nachgewiesen) | V0 | R1 | #1
EN 13501-1 | A2- s1,d0 | Nicht brennbar | s1 - geringe Rauchentwicklung | d0 - kein Abtropfen in den ersten 600 sec. | EN 13501-1: A2 s1, d0 und EN ISO 5659-2: CITg<0,75 | Nachweis über Gruppierungsregel | E15 (nachgewiesen) |  | R7 | #2
EN 13501-1 | B- s1,d0 | Schwer entflammbar | s1 - geringe Rauchentwicklung | d0 - kein Abtropfen in den ersten 600 sec. | 96/603/EC | Nachweis durch Einstufung als "nicht-brennbar" | EI15 (nachgewiesen) |  | R22 | #3
EN 13501-1 | C- s1,d0 | Schwer entflammbar | s1 - geringe Rauchentwicklung | d0 - kein Abtropfen in den ersten 600 sec. | Zellulares Glas | Nachweis über Einhausung | >E15 or >EI15 (nachgewiesen) |  | R23 | #4
EN 13501-1 | A2-s2,d0 | Schwer entflammbar | s2 - mittlere Rauchentwicklung | d0 - kein Abtropfen in den ersten 600 sec. | Eisen, Stahl und Edelstahl (nicht in fein zerkleinerter Form) | Funktionale Notwendigkeit |  |  | R24 | #5
EN 13501-1 | A2-s3,d0 | Schwer entflammbar | s3 - starke Rauchentwicklung | d0 - kein Abtropfen in den ersten 600 sec. | Kupfer und Kupferlegierungen (Nicht in fein zerkleinerter Form) | Nicht nachgewiesen |  |  | keine Anforderung | #6
EN 13501-1 | B, C-s2,d0 | Schwer entflammbar | s2 - mittlere Rauchentwicklung | d0 - kein Abtropfen in den ersten 600 sec. | Zink und Zinklegierungen (nicht in fein zerkleinerter Form) | N/A | Einheiten
EN 13501-1 | B, C-s3,d0 | Schwer entflammbar | s3 - starke Rauchentwicklung | d0 - kein Abtropfen in den ersten 600 sec. | Auminium und Aluminiumlegierungen (nicht in fein zerkleinerter Form) |  | kg
EN 13501-1 | A2- s1,d1 | Schwer entflammbar | s1 - geringe Rauchentwicklung | d1 - Tropfenbildung in den ersten 600 sec. | Glas - beinhaltet thermisch gehärtetes, chenisch gehärtetes, laminiertes und armiertes Glas |  | kg/m
EN 13501-1 | A2- s1,d2 | Schwer entflammbar | s1 - geringe Rauchentwicklung | d2 - Tropfenbildung und brennen für mehr als 10 sec. | keramisches Glas bestehend aus einer kristallinen und reiner Rest Glasphase |  | kg/m²
EN 13501-1 | B, C- s1,d1 | Schwer entflammbar | s1 - geringe Rauchentwicklung | d1 - Tropfenbildung in den ersten 600 sec. | Keramik einschließlich staubgepresster und extrudierter Produkte, glasiert oder unglasiert |  | kg/m³
EN 13501-1 | B, C- s1,d2 | Schwer entflammbar | s1 - geringe Rauchentwicklung | d2 - Tropfenbildung und brennen für mehr als 10 sec. |  | Kabel (EN 50306)
EN 13501-1 | D- s1,d0 | Normal entflammbar | s1 - geringe Rauchentwicklung | d0 - kein Abtropfen in den ersten 600 sec. |  | Erfüllt: Hazard Level 1
EN 13501-1 | D-s2,d0 | Normal entflammbar | s2 - mittlere Rauchentwicklung | d0 - kein Abtropfen in den ersten 600 sec. |  | Erfüllt: Hazard Level 2
EN 13501-1 | D-s3,d0 | Normal entflammbar | s3 - starke Rauchentwicklung | d0 - kein Abtropfen in den ersten 600 sec. |  | Erfüllt: Hazard Level 3
EN 13501-1 | E | Normal entflammbar |  |  |  | Konformität über funktionelle Notwendigkeit
EN 13501-1 | D- s1,d2 | Normal entflammbar | s1 - geringe Rauchentwicklung | d2 - Tropfenbildung und brennen für mehr als 10 sec. |  | Prüfberichte fehlen
EN 13501-1 | D-s2,d2 | Normal entflammbar | s2 - mittlere Rauchentwicklung | d2 - Tropfenbildung und brennen für mehr als 10 sec. |  | Nicht erfüllt
EN 13501-1 | D-s3,d2 | Normal entflammbar | s3 - starke Rauchentwicklung | d2 - Tropfenbildung und brennen für mehr als 10 sec. |  | bestanden/nicht bestanden
EN 13501-1 | E-d2 | Normal entflammbar |  | d2 - Tropfenbildung und brennen für mehr als 10 sec. |  | bestanden
EN 13501-1 | F | leicht entzündlich |  |  |  | nicht bestanden
Einbauort
Innen
Außen